## Moldagem
SÉRIE OBRA | RELATÓRIO | DATA | HORA | TRAÇO | FCK | CENTRAL | NOTA | SLUMP INICIO (mm) | TEMP AR | TEMP CONCRETO | OBRA | EIXO | PEÇA | CPs | ID-A | ID-B | ID-C | DT A | DT B | DT C | RA CP1 | RA CP2 | RB CP1 | RB CP2 | RC CP1 | RC CP2 | VOLUME (m³) | ø CP
1 | 1 | 2014-04-09 | 16:15 | 30C | 30 | AURORA | 33214 | 140 |  |  | VLT - VEÍCULO LEVE SOBRE TRILHO | CANTEIRO CENTRAL | PLACA LATERAL P/ VIADUTO BEIRA RIO - 10 PÇ.; PRÉ-LAJE P/ PONTE COXIPÓ JUSANTE - 147 PÇ. | 6 | 30 | 8 | 8 | 2014-05-09 | 2014-04-17 | 2014-04-17 | 17.14 | 18.22 | 16.95 | 19.25 | 16.81 | 17.46 | 6 | 10
2 | 1 | 2014-04-09 | 08:55 | 30C | 30 | AURORA | 33166 | 160 |  |  | VLT - VEÍCULO LEVE SOBRE TRILHO | CCO - GUARITA | VIGAS DA GUARITA | 6 | 30 | 13 | 8 | 2014-05-09 | 2014-04-22 | 2014-04-17 | 29.64 | 31.59 | 27.79 | 28.25 | 27.97 | 32 | 8 | 10
3 | 1 | 2014-04-09 | 15:15 | 30C | 30 | AURORA | 33220 | 120 |  |  | VLT - VEÍCULO LEVE SOBRE TRILHO | CCO | BLOCO DAS CATENÁRIAS - 11B, 12B, 17A, 18A, | 6 | 30 | 13 | 8 | 2014-05-09 | 2014-04-22 | 2014-04-17 | 23.96 | 24.34 | 22.38 | 23.35 | 21.36 | 24.46 | 4 | 10
4 | 2 | 2014-04-09 | 11:58 | 25C | 25 | AURORA | 33197 | 240 |  |  | VLT - VEÍCULO LEVE SOBRE TRILHO | CCO - CAIXA D'ÁGUA | ESTACA - 9, 14, 17 (EIXO 1) CX D'ÁGUA | 6 | 30 | 13 | 8 | 2014-05-09 | 2014-04-22 | 2014-04-17 | 50.38 | 47.07 | 48.89 | 43.57 | 39.61 | 38.66 | 7 | 10
5 | 2 | 2014-04-09 | 13:05 | 25C | 25 | AURORA | 33199 | 240 |  |  | VLT - VEÍCULO LEVE SOBRE TRILHO | CCO - CAIXA D'ÁGUA | ESTACA DA CAIXA D'ÁGUA - 22, 26, 30, 30R - EIXO 1 | 6 | 30 | 13 | 8 | 2014-05-09 | 2014-04-22 | 2014-04-17 | 49.02 | 43.49 | 40.27 | 39.41 | 37.34 | 36.8 | 7 | 10
6 | 2 | 2014-04-09 | 15:00 | 25C | 25 | AURORA | 33219 | 250 |  |  | VLT - VEÍCULO LEVE SOBRE TRILHO | CCO - CAIXA D'ÁGUA | ESTACA DA CAIXA D'ÁGUA - 5, 18, 22 - EIXO 2 | 6 | 30 | 15 | 15 | 2014-05-09 | 2014-04-24 | 2014-04-24 | 47.66 | 68.81 | 63.51 | 56.24 | 49.22 | 60.25 | 7 | 10
7 | 2 | 2014-04-09 | 15:00 | 25C | 25 | AURORA | 33229 | 240 |  |  | VLT - VEÍCULO LEVE SOBRE TRILHO | CCO - CAIXA D'ÁGUA | ESTACA - 26, 29 (EIXO 2) | 6 | 30 | 13 | 8 | 2014-05-09 | 2014-04-22 | 2014-04-17 | 30.93 | 25.17 | 26.01 | 26.34 | 22.75 | 23.68 | 7 | 10
8 | 2 | 2014-04-09 | 10:26 | 25C | 25 | AURORA | 33181 | 255 |  |  | VLT - VEÍCULO LEVE SOBRE TRILHO | ESTAÇÃO DO PORTO | ESTACA - C P.1, B P.2, D P.3 (MÓDULO 9) | 6 | 30 | 13 | 8 | 2014-05-09 | 2014-04-22 | 2014-04-17 | 27.43 | 32.29 | 37.79 | 37.84 | 33.69 | 31.63 | 5 | 10
9 | 3 | 2014-04-09 | 17:00 | 40B | 40 | AURORA | 33230 | 170 |  |  | VLT - VEÍCULO LEVE SOBRE TRILHO | TRIGO DE LOUREIRO | VIGA 6B | 6 | 30 | 8 | 8 | 2014-05-09 | 2014-04-17 | 2014-04-17 | 44.18 | 40.72 | 39.48 | 37.42 | 31.09 | 36.78 | 8 | 10
10 | 3 | 2014-04-09 | 17:45 | 40B | 40 | AURORA | 33232 | 165 |  |  | VLT - VEÍCULO LEVE SOBRE TRILHO | TRIGO DE LOUREIRO | VIGA 6B | 6 | 30 | 8 | 8 | 2014-05-09 | 2014-04-17 | 2014-04-17 | 31.7 | 33.19 | 34.84 | 28.43 | 38.73 | 37.51 | 8 | 10
11 | 3 | 2014-04-09 | 18:15 | 40B | 40 | AURORA | 33233 | 160 |  |  | VLT - VEÍCULO LEVE SOBRE TRILHO | TRIGO DE LOUREIRO | VIGA 16 E PARTE DA 5B | 6 | 30 | 16 | 8 | 2014-05-09 | 2014-04-25 | 2014-04-17 | 40.31 | 38.74 | 40.12 | 44.93 | 33.44 | 33.77 | 8 | 10
12 | 3 | 2014-04-09 | 18:38 | 40B | 40 | AURORA | 33234 | 160 |  |  | VLT - VEÍCULO LEVE SOBRE TRILHO | TRIGO DE LOUREIRO | VIGA 5B | 6 | 30 | 8 | 8 | 2014-05-09 | 2014-04-17 | 2014-04-17 | 35.83 | 27.99 | 32.02 | 24.92 | 30.95 | 32.94 | 8 | 10
13 | 3 | 2014-04-09 | 19:10 | 40B | 40 | AURORA | 33235 | 165 |  |  | VLT - VEÍCULO LEVE SOBRE TRILHO | TRIGO DE LOUREIRO | VIGA 6A | 6 | 30 | 8 | 8 | 2014-05-09 | 2014-04-17 | 2014-04-17 | 41.77 | 39.53 | 39.01 | 28.25 | 41.81 | 39.8 | 8 | 10
14 | 3 | 2014-04-09 | 19:57 | 40B | 40 | AURORA | 33248 | 160 |  |  | VLT - VEÍCULO LEVE SOBRE TRILHO | TRIGO DE LOUREIRO | VIGA 14 E PARCIAL DA 5A E 6A | 6 | 30 | 8 | 8 | 2014-05-09 | 2014-04-17 | 2014-04-17 | 34.75 | 38.9 | 35.29 | 36.12 | 31.74 | 34.47 | 8 | 10
15 | 4 | 2014-04-09 | 21:10 | 40B | 40 | AURORA | 17862 | 160 |  |  | VLT - VEÍCULO LEVE SOBRE TRILHO | TRIGO DE LOUREIRO | VIGA 5A | 6 | 30 | 13 | 8 | 2014-05-09 | 2014-04-22 | 2014-04-17 | 38.2 | 39.11 | 32.94 | 41.85 | 38.48 | 37.32 | 7 | 10
16 | 5 | 2014-04-10 | 08:15 | 25C | 25 | AURORA | 33271 | 250 |  |  | VLT - VEÍCULO LEVE SOBRE TRILHO | ESTAÇÃO DO PORTO | ESTACA - C P.1, D P.2, D P.3, A P.4 (MÓDULO 10); C P.1, B P.2 (MÓDULO 11) | 6 | 29 | 15 | 13 | 2014-05-09 | 2014-04-25 | 2014-04-23 | 39.92 | 40.12 | 51.91 | 53.92 | 49.13 | 44.84 | 7 | 10
17 | 5 | 2014-04-10 | 10:28 | 25C | 25 | AURORA | 33284 | 250 |  |  | VLT - VEÍCULO LEVE SOBRE TRILHO | ESTAÇÃO DO PORTO | ESTACA - D P.3, A P.4 (MÓDULO 11); A P.1, D P.2, A P.4 (MÓDULO 12) | 6 | 29 | 15 | 13 | 2014-05-09 | 2014-04-25 | 2014-04-23 | 42.77 | 42.55 | 48.87 | 51.85 | 48.34 | 44.12 | 7 | 10
18 | 5 | 2014-04-10 | 14:20 | 25C | 25 | AURORA | 33314 | 220 |  |  | VLT - VEÍCULO LEVE SOBRE TRILHO | ESTAÇÃO DO PORTO | ESTACA - A P.4, D P.3, B P.2, C P.1 (MÓDULO 3); A P.4, D P.3 (MÓDULO 2) | 6 | 29 | 15 | 13 | 2014-05-09 | 2014-04-25 | 2014-04-23 | 43.71 | 41.6 | 47.1 | 44.31 | 37.22 | 32.71 | 7 | 10
19 | 5 | 2014-04-10 | 15:38 | 25C | 25 | AURORA | 33329 | 220 |  |  | VLT - VEÍCULO LEVE SOBRE TRILHO | ESTAÇÃO DO PORTO | ESTACA - B P.2, C P.1 (MÓDULO 2); A P.4 (MÓDULO 4); D P.3 (MÓDULO 1) | 6 | 29 | 15 | 13 | 2014-05-09 | 2014-04-25 | 2014-04-23 | 54.25 | 52.27 | 48.48 | 51.73 | 40.81 | 36.77 | 7 | 10
20 | 5 | 2014-04-10 | 09:42 | 25C | 25 | AURORA | 33277 | 100 |  |  | VLT - VEÍCULO LEVE SOBRE TRILHO | TRINCHEIRA LUIZ FELIPE | TERRA ARMADA - 13 PÇ. C2, 13 PÇ. B2, 1 PÇ. E, 1 PÇ. F | 6 | 29 | 15 | 13 | 2014-05-09 | 2014-04-25 | 2014-04-23 | 18.95 | 18.65 | 21.02 | 20.49 | 19.54 | 15.83 | 5 | 10
21 | 5 | 2014-04-10 | 16:00 | 25C | 25 | AURORA | 33328 | 120 |  |  | VLT - VEÍCULO LEVE SOBRE TRILHO | TRINCHEIRA LUIZ FELIPE | TERRA ARMADA - 13 PÇ. A4, 1 PÇ. E, 1 PÇ. F | 6 | 29 | 15 | 13 | 2014-05-09 | 2014-04-25 | 2014-04-23 | 23.24 | 25.67 | 26.42 | 25.54 | 22.61 | 20.05 | 5 | 10
22 | 6 | 2014-04-10 | 10:40 | 30C | 30 | AURORA | 33280 | 120 |  |  | VLT - VEÍCULO LEVE SOBRE TRILHO | TRINCHEIRA LUIZ FELIPE | BLOCO DO VIADUTO 1 | 6 | 29 | 15 | 13 | 2014-05-09 | 2014-04-25 | 2014-04-23 | 21.75 | 21.07 | 21.08 | 21.61 | 15.64 | 20.63 | 3 | 10
23 | 7 | 2014-04-11 | 14:20 | 30C | 30 | AURORA | 33381 | 140 |  |  | VLT - VEÍCULO LEVE SOBRE TRILHO | CANTEIRO CENTRAL | PLACA LATERAL VIADUTO BEIRA RIO - 10 PÇ.; PRÉ-LAJE P/ PONTE COXIPÓ - 119 PÇ. | 6 | 28 | 13 | 11 | 2014-05-09 | 2014-04-24 | 2014-04-22 | 21.61 | 20.46 | 21.95 | 21.77 | 19.53 | 17.52 | 5 | 10
24 | 8 | 2014-04-11 | 10:35 | 25C | 25 | AURORA | 33368 | 120 |  |  | VLT - VEÍCULO LEVE SOBRE TRILHO | TRINCHEIRA LUIZ FELIPE | TERRA ARMADA - 13 PÇ. C2, 13 PÇ. B2, 1 PÇ. E, 1 PÇ. F | 6 | 31 | 13 | 12 | 2014-05-12 | 2014-04-24 | 2014-04-23 | 19.91 | 21.28 | 17.35 | 18.73 | 14.82 | 15.7 | 5 | 10
25 | 8 | 2014-04-11 | 15:20 | 25C | 25 | AURORA | 33388 | 130 |  |  | VLT - VEÍCULO LEVE SOBRE TRILHO | TRINCHEIRA LUIZ FELIPE | TERRA ARMADA - 13 PÇ. A4, 1 PÇ. E, 1 PÇ. F | 6 | 31 | 13 | 12 | 2014-05-12 | 2014-04-24 | 2014-04-23 | 39.87 | 39.83 | 37.2 | 37.15 | 25.31 | 37.08 | 5 | 10
26 | 9 | 2014-04-11 | 14:36 | 40B | 40 | AURORA | 33379 | 145 |  |  | VLT - VEÍCULO LEVE SOBRE TRILHO | TRIGO DE LOUREIRO | VIGA 16 - ENTRE 2B A 3B | 6 | 28 | 13 | 12 | 2014-05-09 | 2014-04-24 | 2014-04-23 | 39.33 | 45.24 | 45.3 | 46.74 | 38.64 | 42.09 | 8 | 10
27 | 9 | 2014-04-11 | 15:52 | 40B | 40 | AURORA | 33383 | 140 |  |  | VLT - VEÍCULO LEVE SOBRE TRILHO | TRIGO DE LOUREIRO | VIGA 2B | 6 | 28 | 13 | 12 | 2014-05-09 | 2014-04-24 | 2014-04-23 | 42.92 | 39.2 | 40.87 | 43.05 | 36.06 | 35.09 | 8 | 10
28 | 9 | 2014-04-11 | 16:18 | 40B | 40 | AURORA | 33385 | 145 |  |  | VLT - VEÍCULO LEVE SOBRE TRILHO | TRIGO DE LOUREIRO | VIGA 2B | 6 | 31 | 13 | 12 | 2014-05-12 | 2014-04-24 | 2014-04-23 | 43.28 | 41.25 | 34.82 | 42.9 | 32.63 | 31.19 | 8 | 10
29 | 9 | 2014-04-11 | 16:37 | 40B | 40 | AURORA | 33387 | 155 |  |  | VLT - VEÍCULO LEVE SOBRE TRILHO | TRIGO DE LOUREIRO | VIGA 3B | 6 | 28 | 13 | 12 | 2014-05-09 | 2014-04-24 | 2014-04-23 | 40.76 | 38.53 | 37.31 | 40.29 | 32.06 | 34.16 | 8 | 10
30 | 9 | 2014-04-11 | 17:00 | 40B | 40 | AURORA | 33390 | 170 |  |  | VLT - VEÍCULO LEVE SOBRE TRILHO | TRIGO DE LOUREIRO | VIGA 3B | 6 | 31 | 13 | 12 | 2014-05-12 | 2014-04-24 | 2014-04-23 | 42.56 | 39.53 | 40.64 | 39.44 | 32.07 | 33.04 | 8 | 10
31 | 9 | 2014-04-11 | 17:32 | 40B | 40 | AURORA | 17879 | 170 |  |  | VLT - VEÍCULO LEVE SOBRE TRILHO | TRIGO DE LOUREIRO | VIGA 4B | 6 | 28 | 13 | 12 | 2014-05-09 | 2014-04-24 | 2014-04-23 | 29.68 | 41.69 | 41.86 | 41.34 | 36.71 | 31.47 | 8 | 10
32 | 10 | 2014-04-11 | 18:15 | 40B | 40 | AURORA | 17880 | 150 |  |  | VLT - VEÍCULO LEVE SOBRE TRILHO | TRIGO DE LOUREIRO | VIGA 4B | 6 | 28 | 13 | 12 | 2014-05-09 | 2014-04-24 | 2014-04-23 | 43.14 | 44.28 | 42.25 | 40.73 | 38.02 | 35.13 | 8 | 10
33 | 10 | 2014-04-11 | 18:45 | 40B | 40 | AURORA | 17883 | 150 |  |  | VLT - VEÍCULO LEVE SOBRE TRILHO | TRIGO DE LOUREIRO | VIGA 16 - ENTRE 3B A 4B, VIGA 14 - ENTRE 2A A 4A | 6 | 31 | 13 | 12 | 2014-05-12 | 2014-04-24 | 2014-04-23 | 47.2 | 47.14 | 43.34 | 42.93 | 41.7 | 40.96 | 8 | 10
34 | 10 | 2014-04-11 | 19:35 | 40B | 40 | AURORA | 17886 | 180 |  |  | VLT - VEÍCULO LEVE SOBRE TRILHO | TRIGO DE LOUREIRO | VIGA - 2A À 3A | 6 | 28 | 13 | 12 | 2014-05-09 | 2014-04-24 | 2014-04-23 | 49.67 | 39.56 | 46.91 | 35.14 | 39.9 | 38.02 | 8 | 10
35 | 10 | 2014-04-11 | 19:35 | 40B | 40 | AURORA | 17888 | 165 |  |  | VLT - VEÍCULO LEVE SOBRE TRILHO | TRIGO DE LOUREIRO | VIGA - 3A À 4A | 6 | 28 | 13 | 12 | 2014-05-09 | 2014-04-24 | 2014-04-23 | 44.89 | 45.37 | 39.48 | 40.62 | 35.74 | 36.41 | 8 | 10
36 | 11 | 2014-04-10 | 10:00 | 40B | 40 | AURORA | 33279 | 175 |  |  | VLT - VEÍCULO LEVE SOBRE TRILHO | PRAINHA | VIGA DE COROAMENTO - ESTACA 93E À 94E | 6 | 29 | 7 | 29 | 2014-05-09 | 2014-04-17 | 2014-05-09 | 34.5 | 34.28 | 26.88 | 31.4 | 32.91 | 38.07 | 7 | 10
37 | 11 | 2014-04-10 | 11:00 | 40B | 40 | AURORA | 33290 | 170 |  |  | VLT - VEÍCULO LEVE SOBRE TRILHO | PRAINHA | VIGA DE COROAMENTO - ESTACA 94E À 95E | 6 | 29 | 15 | 13 | 2014-05-09 | 2014-04-25 | 2014-04-23 | 43.66 | 36.71 | 41.35 | 41.42 | 36.49 | 33.72 | 7 | 10
38 | 12 | 2014-04-14 | 08:59 | 30C | 30 | AURORA | 33475 | 130 |  |  | VLT - VEÍCULO LEVE SOBRE TRILHO | ESTAÇÃO COUTO MAGALHÃES | SAPATA - S2 | 6 | 28 | 11 | 11 | 2014-05-12 | 2014-04-25 | 2014-04-25 | 29.4 | 29.06 | 31.5 | 29.32 | 30.71 | 30.57 | 6 | 10
39 | 12 | 2014-04-14 | 11:00 | 30C | 30 | AURORA | 33490 | 140 |  |  | VLT - VEÍCULO LEVE SOBRE TRILHO | ESTAÇÃO COUTO MAGALHÃES | SAPATA - S2 | 6 | 28 | 28 | 11 | 2014-05-12 | 2014-05-12 | 2014-04-25 | 37.36 |  | 30.74 | 30.91 | 32.26 | 26.5 | 5 | 10
40 | 12 | 2014-04-14 | 11:00 | 30C | 30 | AURORA | 33528 | 135 |  |  | VLT - VEÍCULO LEVE SOBRE TRILHO | ESTAÇÃO COUTO MAGALHÃES | SATATA - S1 | 6 | 28 | 15 | 11 | 2014-05-12 | 2014-04-29 | 2014-04-25 | 32.07 | 33.89 | 35.99 | 35.6 | 33.96 | 28.23 | 5 | 10
41 | 12 | 2014-04-14 | 11:00 | 30C | 30 | AURORA | 33534 | 140 |  |  | VLT - VEÍCULO LEVE SOBRE TRILHO | ESTAÇÃO COUTO MAGALHÃES | SATATA - S1 | 6 | 28 | 15 | 15 | 2014-05-12 | 2014-04-29 | 2014-04-29 | 35.15 | 32.59 | 33.18 | 35.35 | 36.24 | 34.95 | 5 | 10
42 | 13 | 2014-04-10 | 16:25 | 25C | 25 | AURORA | 33337 | 150 |  |  | VLT - VEÍCULO LEVE SOBRE TRILHO | PONTE RIO COXIPÓ | PILAR - 2º LANCE DO L. DIR E ESQ - PONTE JUSANTE (P3) | 6 | 29 | 15 | 13 | 2014-05-09 | 2014-04-25 | 2014-04-23 | 25.83 | 23.45 | 28.79 | 28.25 | 24.43 | 25.4 | 7 | 10
43 | 14 | 2014-04-11 | 08:47 | 30C | 30 | AURORA | 33357 | 125 |  |  | VLT - VEÍCULO LEVE SOBRE TRILHO | PONTE DO PORTO | PILAR 8 - ACABAMENTO 1 METRO FINAL | 6 | 28 | 13 | 12 | 2014-05-09 | 2014-04-24 | 2014-04-23 | 39.51 | 40.6 | 40.23 | 37.6 | 34.17 | 34.26 | 5 | 10
44 | 14 | 2014-04-11 | 09:31 | 30C | 30 | AURORA | 33359 | 120 |  |  | VLT - VEÍCULO LEVE SOBRE TRILHO | PONTE DO PORTO | TRANSVERSINA DO E2 | 6 | 31 | 13 | 12 | 2014-05-12 | 2014-04-24 | 2014-04-23 | 43.07 | 43.12 | 40.74 | 39.09 | 39.29 | 33.16 | 5 | 10
45 | 14 | 2014-04-11 | 17:57 | 30C | 30 | AURORA | 33392 | 150 |  |  | VLT - VEÍCULO LEVE SOBRE TRILHO | ESTAÇÃO AEROPORTO | CURTINA DA BILHETERIA | 6 | 31 | 13 | 12 | 2014-05-12 | 2014-04-24 | 2014-04-23 | 36.86 | 30.88 | 32.66 | 30.53 | 33.18 | 34.45 | 5 | 10
46 | 15 | 2014-04-12 | 08:42 | 40B | 40 | AURORA | 33399 | 155 |  |  | VLT - VEÍCULO LEVE SOBRE TRILHO | PRAINHA | LAJE ENTRE ESTACAS 45 À 46 | 6 | 30 | 12 | 12 | 2014-05-12 | 2014-04-24 | 2014-04-24 | 43.95 | 46.92 | 42.08 | 36.75 | 42.74 | 42.68 | 7 | 10
47 | 15 | 2014-04-12 | 08:58 | 40B | 40 | AURORA | 33400 | 180 |  |  | VLT - VEÍCULO LEVE SOBRE TRILHO | PRAINHA | LAJE ENTRE ESTACAS 45 À 46 | 6 | 30 | 12 | 12 | 2014-05-12 | 2014-04-24 | 2014-04-24 | 39.69 | 40.35 | 39.44 | 38.96 | 40.59 | 40.27 | 7 | 10
48 | 15 | 2014-04-12 | 09:08 | 40B | 40 | AURORA | 33402 | 160 |  |  | VLT - VEÍCULO LEVE SOBRE TRILHO | PRAINHA | LAJE ENTRE ESTACAS 45 À 46 | 6 | 30 | 12 | 12 | 2014-05-12 | 2014-04-24 | 2014-04-24 | 44.93 | 44.44 | 41.43 | 41.29 | 30.58 | 40.29 | 7 | 10
49 | 15 | 2014-04-12 | 09:35 | 40B | 40 | AURORA | 33407 | 160 |  |  | VLT - VEÍCULO LEVE SOBRE TRILHO | PRAINHA | LAJE ENTRE ESTACAS 45 À 46 | 6 | 30 | 12 | 12 | 2014-05-12 | 2014-04-24 | 2014-04-24 | 42 | 39.2 | 39.27 | 37.75 | 37 | 40.43 | 7 | 10
50 | 15 | 2014-04-12 | 10:18 | 40B | 40 | AURORA | 33411 | 150 |  |  | VLT - VEÍCULO LEVE SOBRE TRILHO | PRAINHA | LAJE ENTRE ESTACAS 45 À 46 | 6 | 30 | 12 | 12 | 2014-05-12 | 2014-04-24 | 2014-04-24 | 52.53 | 48.59 | 45.91 | 44.5 | 46.04 | 40.76 | 7 | 10
51 | 15 | 2014-04-12 | 11:23 | 40B | 40 | AURORA | 33416 | 155 |  |  | VLT - VEÍCULO LEVE SOBRE TRILHO | PRAINHA | LAJE ENTRE ESTACAS 45 À 46 | 6 | 30 | 12 | 12 | 2014-05-12 | 2014-04-24 | 2014-04-24 | 43.91 | 35.77 | 40.67 | 39.64 | 37.2 | 37.64 | 7 | 10
52 | 15 | 2014-04-12 | 11:43 | 40B | 40 | AURORA | 33417 | 140 |  |  | VLT - VEÍCULO LEVE SOBRE TRILHO | PRAINHA | LAJE ENTRE ESTACAS 45 À 46 | 6 | 30 | 12 | 12 | 2014-05-12 | 2014-04-24 | 2014-04-24 | 36.1 | 42.81 | 37.74 | 42.82 | 39.95 | 39.37 | 7 | 10
53 | 16 | 2014-04-12 | 12:42 | 40B | 40 | AURORA | 33422 | 165 |  |  | VLT - VEÍCULO LEVE SOBRE TRILHO | PRAINHA | LAJE ENTRE ESTACAS 46 À 47 | 6 | 30 | 12 | 12 | 2014-05-12 | 2014-04-24 | 2014-04-24 | 43.67 | 41.04 | 37.31 | 35.52 | 38.57 | 38.74 | 7 | 10
54 | 16 | 2014-04-12 | 13:20 | 40B | 40 | AURORA | 33423 | 140 |  |  | VLT - VEÍCULO LEVE SOBRE TRILHO | PRAINHA | LAJE ENTRE ESTACAS 46 À 47 | 6 | 30 | 12 | 12 | 2014-05-12 | 2014-04-24 | 2014-04-24 | 41.75 | 39.85 | 39.37 | 39.7 | 38.82 | 39.1 | 7 | 10
55 | 16 | 2014-04-12 | 13:34 | 40B | 40 | AURORA | 33425 | 145 |  |  | VLT - VEÍCULO LEVE SOBRE TRILHO | PRAINHA | LAJE ENTRE ESTACAS 46 À 47 | 6 | 30 | 12 | 12 | 2014-05-12 | 2014-04-24 | 2014-04-24 | 42.14 | 44.65 | 43.01 | 41 | 44.72 | 41.95 | 7 | 10
56 | 16 | 2014-04-12 | 14:18 | 40B | 40 | AURORA | 33430 | 175 |  |  | VLT - VEÍCULO LEVE SOBRE TRILHO | PRAINHA | LAJE ENTRE ESTACAS 46 À 47 | 6 | 30 | 12 | 12 | 2014-05-12 | 2014-04-24 | 2014-04-24 | 43.9 | 42.45 | 41.04 | 41.76 | 37.04 | 42.65 | 7 | 10
57 | 16 | 2014-04-12 | 14:31 | 40B | 40 | AURORA | 33431 | 160 |  |  | VLT - VEÍCULO LEVE SOBRE TRILHO | PRAINHA | LAJE ENTRE ESTACAS 46 À 47 | 6 | 30 | 12 | 12 | 2014-05-12 | 2014-04-24 | 2014-04-24 | 39.02 | 37.04 | 38.18 | 36.44 | 33.78 | 39.02 | 7 | 10
58 | 16 | 2014-04-12 | 14:49 | 40B | 40 | AURORA | 33432 | 170 |  |  | VLT - VEÍCULO LEVE SOBRE TRILHO | PRAINHA | LAJE ENTRE ESTACAS 46 À 47 | 6 | 30 | 12 | 12 | 2014-05-12 | 2014-04-24 | 2014-04-24 | 38.08 | 36.92 | 37.41 | 33.12 | 33.22 | 34.86 | 7 | 10
59 | 16 | 2014-04-12 | 15:15 | 40B | 40 | AURORA | 33433 | 155 |  |  | VLT - VEÍCULO LEVE SOBRE TRILHO | PRAINHA | LAJE ENTRE ESTACAS 46 À 47 | 6 | 30 | 12 | 12 | 2014-05-12 | 2014-04-24 | 2014-04-24 | 35.22 | 37.82 | 35.15 | 35.85 | 31.04 | 39.51 | 7 | 10
60 | 17 | 2014-04-11 | 09:27 | 25C | 25 | AURORA | 33360 | 260 |  |  | VLT - VEÍCULO LEVE SOBRE TRILHO | ESTAÇÃO DO PORTO | ESTACA - A P.1, D P.2, B P.3, C P.4 (MÓDULO 9); A P.1 (MÓDULO 10) | 6 | 28 | 13 | 13 | 2014-05-09 | 2014-04-24 | 2014-04-24 | 52.06 | 51.57 | 48.99 | 49.97 | 42.64 | 49.77 | 7 | 10
61 | 17 | 2014-04-11 | 10:44 | 25C | 25 | AURORA | 33369 | 240 |  |  | VLT - VEÍCULO LEVE SOBRE TRILHO | ESTAÇÃO DO PORTO | ESTACA - D P.2, B P.3, C P.4 (MÓDULO 10) | 6 | 31 | 13 | 13 | 2014-05-12 | 2014-04-24 | 2014-04-24 | 53.28 | 54.24 | 46.07 | 45.35 | 46.98 | 43.81 | 5 | 10
62 | 17 | 2014-04-11 | 15:45 | 25C | 25 | AURORA | 33389 | 250 |  |  | VLT - VEÍCULO LEVE SOBRE TRILHO | ESTAÇÃO DO PORTO | ESTACA - B P.3, C P.4, A P.1, D P.2 (MÓDULO 3); B P.3, D P.4 (MÓDULO 2) | 6 | 31 | 13 | 12 | 2014-05-12 | 2014-04-24 | 2014-04-23 | 45.12 | 46.87 | 44.92 | 42 | 30.94 | 41.65 | 7 | 10
63 | 18 | 2014-04-14 | 10:32 | 25C | 25 | AURORA | 33487 | 245 |  |  | VLT - VEÍCULO LEVE SOBRE TRILHO | ESTAÇÃO DO PORTO | ESTACA - B P.2, C P.1 (MÓDULO 13); B P.2, B P.3 (MÓDULO 12) | 6 | 28 | 19 | 18 | 2014-05-12 | 2014-05-03 | 2014-05-02 | 35.75 | 28.84 | 38.2 | 37 | 39.72 | 42.7 | 5 | 10
64 | 18 | 2014-04-14 | 11:55 | 25C | 25 | AURORA | 33513 | 225 |  |  | VLT - VEÍCULO LEVE SOBRE TRILHO | ESTAÇÃO DO PORTO | ESTACA - B P.3, P158, P157 (MÓDULO 11); P159 (MÓDULO 12); P156 (MÓDULO 10) | 6 | 43 | 8 | 8 | 2014-05-27 | 2014-04-22 | 2014-04-22 | 52.51 | 31.18 | 38.45 | 35.17 | 30.42 | 40.13 | 5 | 10
65 | 18 | 2014-04-14 | 14:58 | 25C | 25 | AURORA | 33531 | 230 |  |  | VLT - VEÍCULO LEVE SOBRE TRILHO | ESTAÇÃO DO PORTO | ESTACA - P149, P164, P163, P147, P130, P132 (MÓDULO 14) | 6 | 28 | 8 | 3 | 2014-05-12 | 2014-04-22 | 2014-04-17 | 42.26 | 43.51 | 37.43 | 41.69 | 28.64 | 30.53 | 7 | 10
66 | 19 | 2014-04-12 | 12:10 | 25C | 25 | AURORA | 33419 | 145 |  |  | VLT - VEÍCULO LEVE SOBRE TRILHO | PONTE RIO COXIPÓ | CAMISA DO TUBULÃO - 8º LANCE L. DIR E ESQ - PONTE JUSANTE (E1) | 6 | 30 | 13 | 12 | 2014-05-12 | 2014-04-25 | 2014-04-24 | 22.38 | 21.72 | 19.99 | 21.4 | 20.75 | 21.15 | 5 | 10
67 | 18 | 2014-04-14 | 12:57 | 25C | 25 | AURORA | 33521 | 140 |  |  | VLT - VEÍCULO LEVE SOBRE TRILHO | PONTE RIO COXIPÓ | CAMISA DO TUBULÃO - 3º LANCE L. DIR E ESQ - PONTE JUSANTE (P3) | 6 | 8 | 8 | 3 | 2014-04-22 | 2014-04-22 | 2014-04-17 | 26.61 |  | 31.39 | 28.83 | 26.24 | 26.05 | 7 | 10
68 | 20 | 2014-04-15 | 15:50 | 25C | 25 | AURORA | 33609 | 160 |  |  | VLT - VEÍCULO LEVE SOBRE TRILHO | PONTE RIO COXIPÓ | CAMISA DO TUBULÃO - 3º LANCE L DIE E ESQ - PONTE JUSANTE (E2) | 6 | 28 | 7 | 28 | 2014-05-13 | 2014-04-22 | 2014-05-13 | 29.02 | 27.5 | 26.11 | 27.09 | 29.44 | 29.78 | 8 | 10
69 | 21 | 2014-04-15 | 08:45 | 40B | 40 | AURORA | 33580 | 170 |  |  | VLT - VEÍCULO LEVE SOBRE TRILHO | PRAINHA | VIGA DE COROAMENTO - ESTACA 95E À 96E | 6 | 28 | 7 | 35 | 2014-05-13 | 2014-04-22 | 2014-05-20 |  |  | 33.23 | 44.69 | 46.92 | 41.38 | 7 | 10
70 | 21 | 2014-04-15 | 09:31 | 40B | 40 | AURORA | 33582 | 165 |  |  | VLT - VEÍCULO LEVE SOBRE TRILHO | PRAINHA | LAJE ENTRE ESTACAS - 87 À 89 | 6 | 28 | 7 | 35 | 2014-05-13 | 2014-04-22 | 2014-05-20 | 34.08 | 30.47 | 46.31 | 42.41 | 47.82 | 49.85 | 7 | 10
71 | 21 | 2014-04-15 | 10:00 | 40B | 40 | AURORA | 17866 | 180 |  |  | VLT - VEÍCULO LEVE SOBRE TRILHO | PRAINHA | LAJE ENTRE ESTACAS - 87 À 89 | 6 | 28 | 7 | 35 | 2014-05-13 | 2014-04-22 | 2014-05-20 | 39.09 | 43.09 | 38.68 | 31.46 | 45.06 | 44.3 | 7 | 10
72 | 21 | 2014-04-15 | 10:13 | 40B | 40 | AURORA | 17867 | 180 |  |  | VLT - VEÍCULO LEVE SOBRE TRILHO | PRAINHA | LAJE ENTRE ESTACAS - 87 À 89 | 6 | 28 | 7 | 35 | 2014-05-13 | 2014-04-22 | 2014-05-20 | 42.08 | 43.93 | 48.54 | 35.78 | 50.87 | 46.51 | 7 | 10
73 | 21 | 2014-04-15 | 10:55 | 40B | 40 | AURORA | 00002 | 170 |  |  | VLT - VEÍCULO LEVE SOBRE TRILHO | PRAINHA | LAJE ENTRE ESTACAS - 87 À 89 | 6 | 35 | 35 | 14 | 2014-05-20 | 2014-05-20 | 2014-04-29 | 52.33 |  | 44.75 | 50.64 | 34.07 | 49.81 | 7 | 10
74 | 21 | 2014-04-15 | 11:35 | 40B | 40 | AURORA | 00005 | 170 |  |  | VLT - VEÍCULO LEVE SOBRE TRILHO | PRAINHA | LAJE ENTRE ESTACAS - 87 À 89 | 6 | 31 | 7 | 31 | 2014-05-16 | 2014-04-22 | 2014-05-16 | 44.4 | 48.48 | 35.37 | 39.23 | 37.37 | 48.91 | 7 | 10
75 | 21 | 2014-04-15 | 11:44 | 40B | 40 | AURORA | 00004 | 170 |  |  | VLT - VEÍCULO LEVE SOBRE TRILHO | PRAINHA | LAJE ENTRE ESTACAS - 87 À 89 | 6 | 28 | 7 | 31 | 2014-05-13 | 2014-04-22 | 2014-05-16 | 50.45 | 45.75 | 40.26 | 43.14 | 40.53 | 51.4 | 7 | 10
76 | 22 | 2014-04-15 | 12:48 | 40B | 40 | AURORA | 0006 | 155 |  |  | VLT - VEÍCULO LEVE SOBRE TRILHO | PRAINHA | LAJE ENTRE ESTACAS - 87 À 89 | 6 | 28 | 7 | 28 | 2014-05-13 | 2014-04-22 | 2014-05-13 | 46.64 | 42.34 | 40.59 | 40.5 | 40.35 | 31.59 | 7 | 10
77 | 22 | 2014-04-15 | 13:00 | 40B | 40 | AURORA | 00007 | 175 |  |  | VLT - VEÍCULO LEVE SOBRE TRILHO | PRAINHA | LAJE ENTRE ESTACAS - 87 À 89 | 6 | 28 | 7 | 31 | 2014-05-13 | 2014-04-22 | 2014-05-16 | 37.15 | 41.48 | 39.33 | 38.68 | 32.81 | 44.31 | 7 | 10
78 | 22 | 2014-04-15 | 13:00 | 40B | 40 | AURORA | 33600 | 160 |  |  | VLT - VEÍCULO LEVE SOBRE TRILHO | PRAINHA | LAJE ENTRE ESTACAS - 87 À 89 | 6 | 28 | 7 | 28 | 2014-05-13 | 2014-04-22 | 2014-05-13 | 42.45 | 48.8 | 40.25 | 41.32 | 41.24 | 48.45 | 7 | 10
79 | 22 | 2014-04-15 | 14:42 | 40B | 40 | AURORA | 33603 | 165 |  |  | VLT - VEÍCULO LEVE SOBRE TRILHO | PRAINHA | VIGA DE COROAMENTO - ESTACA 92D À 94D | 6 | 31 | 7 | 31 | 2014-05-16 | 2014-04-22 | 2014-05-16 | 37.82 | 45.16 | 33.42 | 37.39 | 37.9 | 38.18 | 7 | 10
80 | 22 | 2014-04-15 | 14:10 | 40B | 40 | AURORA | 33604 | 140 |  |  | VLT - VEÍCULO LEVE SOBRE TRILHO | PRAINHA | VIGA DE COROAMENTO - ESTACA 94D À 96D + 3mts | 6 | 28 | 7 | 35 | 2014-05-13 | 2014-04-22 | 2014-05-20 | 41.83 | 34.22 | 33.1 | 39.52 | 47.02 | 40.15 | 7 | 10
81 | 20 | 2014-04-15 | 11:07 | 25C | 25 | AURORA | 29380 | 120 |  |  | VLT - VEÍCULO LEVE SOBRE TRILHO | TRINCHEIRA LUIZ FELIPE | TERRA ARMADA - 7 PÇ. D1, 7 PÇ. C2, 2 PÇ. E, 6 PÇ. A4 | 6 | 35 | 7 | 28 | 2014-05-20 | 2014-04-22 | 2014-05-13 | 31.51 | 31.32 | 23.54 | 25.83 | 30.18 | 24.97 | 5 | 10
82 | 20 | 2014-04-15 | 16:10 | 25C | 25 | AURORA | 33611 | 140 |  |  | VLT - VEÍCULO LEVE SOBRE TRILHO | TRINCHEIRA LUIZ FELIPE | TERRA ARMADA - 13 PÇ. A4, 2 PÇ. E | 6 | 35 | 7 | 28 | 2014-05-20 | 2014-04-22 | 2014-05-13 | 22.85 | 23.53 | 18.91 | 18.09 | 21.75 | 18.86 | 5 | 10
83 | 23 | 2014-04-15 | 15:30 | 30C | 30 | AURORA | 0009 | 110 |  |  | VLT - VEÍCULO LEVE SOBRE TRILHO | CANTEIRO CENTRAL | PLACA LATERAL P/ VIADUTO BEIRA RIO - 05 PÇ.; PRÉ-LAJE P/ PONTE COXIPÓ JUSANTE - 104 PÇ. | 6 | 28 | 7 | 28 | 2014-05-13 | 2014-04-22 | 2014-05-13 | 45.8 | 42.6 | 38.43 | 25.03 | 39.41 | 46.46 | 4 | 10
85 | 24 | 2014-04-12 | 14:20 | 30C | 30 | AURORA | 33428 | 140 |  |  | VLT - VEÍCULO LEVE SOBRE TRILHO | TRINCHEIRA LUIZ FELIPE | PAREDE DO MURO | 6 | 30 | 13 | 12 | 2014-05-12 | 2014-04-25 | 2014-04-24 | 24.9 | 26.66 | 24.57 | 23.22 | 24.87 | 23.68 | 2 | 10
86 | 24 | 2014-04-12 | 09:30 | 30C | 30 | AURORA | 33405 | 155 |  |  | VLT - VEÍCULO LEVE SOBRE TRILHO | TRINCHEIRA LUIZ FELIPE | PAREDE DO MURO | 6 | 30 | 12 | 12 | 2014-05-12 | 2014-04-24 | 2014-04-24 | 26.31 | 26.57 | 24.8 | 25.77 | 25.6 | 24.29 | 6 | 10
87 | 25 | 2014-04-12 | 11:00 | 30C | 30 | AURORA | 33413 | 120 |  |  | VLT - VEÍCULO LEVE SOBRE TRILHO | TRINCHEIRA LUIZ FELIPE | TERRA ARMADA - 15 PÇ. A4, 1 PÇ. E, 1 PÇ. F | 6 | 30 | 12 | 12 | 2014-05-12 | 2014-04-24 | 2014-04-24 | 24.04 | 24.28 | 21.94 | 21.34 | 20.54 | 22.23 | 5 | 10
88 | 18 | 2014-04-14 | 09:20 | 25C | 25 | AURORA | 33480 | 250 |  |  | VLT - VEÍCULO LEVE SOBRE TRILHO | CCO - CAIXA D'ÁGUA | ESTACAS - 31, 35, 28 (CX D'ÁGUA) | 6 | 28 | 8 | 8 | 2014-05-12 | 2014-04-22 | 2014-04-22 | 39.27 | 40.76 | 31.13 | 32.33 | 30.39 | 33.6 | 7 | 10
89 | 18 | 2014-04-14 | 11:45 | 25C | 25 | AURORA | 33511 | 250 |  |  | VLT - VEÍCULO LEVE SOBRE TRILHO | CCO - CAIXA D'ÁGUA | ESTACAS - 24, 21, 16 (CX D'´AGUA) | 6 | 28 | 8 | 8 | 2014-05-12 | 2014-04-22 | 2014-04-22 | 53.58 | 51.62 | 35.22 | 43.61 | 42.4 | 37.28 | 6 | 10
90 | 18 | 2014-04-14 | 14:48 | 25C | 25 | AURORA | 33524 | 230 |  |  | VLT - VEÍCULO LEVE SOBRE TRILHO | CCO - CAIXA D'ÁGUA | ESTACAS - 12, 8, 23 (CX D'ÁGUA) | 6 | 28 | 8 | 8 | 2014-05-12 | 2014-04-22 | 2014-04-22 | 58.33 | 53.55 | 43.99 | 43.94 | 43.01 | 38.17 | 6 | 10
91 | 26 | 2014-04-14 | 16:48 | 40B | 40 | AURORA | 33545 | 150 |  |  | VLT - VEÍCULO LEVE SOBRE TRILHO | TRIGO DE LOUREIRO | VIGA 1B | 6 | 28 | 19 | 11 | 2014-05-12 | 2014-05-03 | 2014-04-25 | 37.57 | 31.42 | 45 | 42.53 | 42.78 | 43 | 8 | 10
92 | 26 | 2014-04-14 | 17:18 | 40B | 40 | AURORA | 33546 | 140 |  |  | VLT - VEÍCULO LEVE SOBRE TRILHO | TRIGO DE LOUREIRO | VIGA 1B | 6 | 28 | 21 | 11 | 2014-05-12 | 2014-05-05 | 2014-04-25 | 38.01 | 39.88 | 40.5 | 39.99 | 41.15 | 39.39 | 8 | 10
93 | 26 | 2014-04-14 | 18:12 | 40B | 40 | AURORA | 33558 | 150 |  |  | VLT - VEÍCULO LEVE SOBRE TRILHO | TRIGO DE LOUREIRO | VIGA 1B E 16 | 6 | 28 | 11 | 11 | 2014-05-12 | 2014-04-25 | 2014-04-25 | 35.55 | 39.28 | 43.96 | 41.99 | 46.96 | 47.12 | 8 | 10
94 | 26 | 2014-04-14 | 18:54 | 40B | 40 | AURORA | 33564 | 160 |  |  | VLT - VEÍCULO LEVE SOBRE TRILHO | TRIGO DE LOUREIRO | VIGA 1A | 6 | 28 | 11 | 11 | 2014-05-12 | 2014-04-25 | 2014-04-25 | 31.44 | 37.59 | 46.24 | 39.48 | 39.75 | 41.98 | 4 | 10
95 | 26 | 2014-04-14 | 20:10 | 40B | 40 | AURORA | 33565 | 140 |  |  | VLT - VEÍCULO LEVE SOBRE TRILHO | TRIGO DE LOUREIRO | VIGA 1A E 14 | 6 | 28 | 11 | 11 | 2014-05-12 | 2014-04-25 | 2014-04-25 | 39.65 | 35.85 | 41.97 | 41.04 | 45.05 | 44.58 | 2 | 10
96 | 27 | 2014-04-10 | 15:58 | 30C | 30 | AURORA | 33330 | 110 |  |  | VLT - VEÍCULO LEVE SOBRE TRILHO | CCO | BLOCO DAS CATENÁRIAS - 5A, 6A, 4A | 6 | 29 | 15 | 13 | 2014-05-09 | 2014-04-25 | 2014-04-23 | 27.34 | 26.28 | 29.86 | 27.79 | 20.56 | 25.81 | 3 | 10
97 | 14 | 2014-04-11 | 09:20 | 30C | 30 | AURORA | 33364 | 150 |  |  | VLT - VEÍCULO LEVE SOBRE TRILHO | CCO | BLOCO - F28, E28, D28; VIGA - V11 (ENTRE BLOCOS - E28 E E29), V56 (ENTRE BLOCOS - E28 E D28), V7 (ENTRE BLOCOS - D28 E D29 | 6 | 39 | 13 | 13 | 2014-05-20 | 2014-04-24 | 2014-04-24 | 33.05 | 34.63 | 34.44 | 35.55 | 29.77 | 34.52 | 7 | 10
98 | 14 | 2014-04-11 | 10:25 | 30C | 30 | AURORA | 33366 | 160 |  |  | VLT - VEÍCULO LEVE SOBRE TRILHO | CCO | BLOCO - C28, C29, D29; VIGA - V56 (ENTRE BLOCOS - D28 E C28), V62 (ENTRE BLOCOS - C29 E D29) | 6 | 39 | 13 | 13 | 2014-05-20 | 2014-04-24 | 2014-04-24 | 41.91 | 38.27 | 41.69 | 36.39 | 36.72 | 39.87 | 7 | 10
99 | 14 | 2014-04-11 | 11:06 | 30C | 30 | AURORA | 33370 | 160 |  |  | VLT - VEÍCULO LEVE SOBRE TRILHO | CCO | BLOCO - F29, E30, D30; VIGA - V11 (ENTRE BLOCOS - E29 E E30), V66 (ENTRE BLOCOS - F30 E E30), V7 (ENTRE BLOCOS - D29 E D30) | 6 | 39 | 13 | 12 | 2014-05-20 | 2014-04-24 | 2014-04-23 | 39 | 36.75 | 38.27 | 36.63 | 37.47 | 34.86 | 7 | 10
100 | 14 | 2014-04-11 | 11:50 | 30C | 30 | AURORA | 33374 | 150 |  |  | VLT - VEÍCULO LEVE SOBRE TRILHO | CCO | BLOCO - C30; VIGA - V66 (ENTRE BLOCOS - D30 E C30), V44 (ENTRE BLOCOS - C29 E C30) | 6 | 39 | 39 | 13 | 2014-05-20 | 2014-05-20 | 2014-04-24 | 43.05 |  | 38.34 | 42.63 | 35.03 | 41.71 | 7 | 10
101 | 13 | 2014-04-10 | 15:25 | 25C | 25 | AURORA | 33326 | 230 |  |  | VLT - VEÍCULO LEVE SOBRE TRILHO | CCO - CAIXA D'ÁGUA | ESTACA - 3, 6, 10 (EIXO 1) | 6 | 29 | 15 | 15 | 2014-05-09 | 2014-04-25 | 2014-04-25 | 37.46 | 32.42 | 36.57 | 36.2 | 34.16 | 34.42 | 7 | 10
102 | 29 | 2014-04-16 | 15:28 | 25C | 25 | AURORA | 33700 | 140 |  |  | VLT - VEÍCULO LEVE SOBRE TRILHO | PONTE RIO COXIPÓ | CAMISA DO TUBULÃO - 1º LANCE (C. TRABALHO) L DIR E ESQ DO - PONTE MONTANTE (E1) | 6 | 30 | 16 | 8 | 2014-05-16 | 2014-05-02 | 2014-04-24 | 32.76 | 31 | 34.95 | 39.38 | 35.14 | 36.92 | 5 | 10
103 | 30 | 2014-04-17 | 13:35 | 25C | 25 | AURORA | 33786 | 160 |  |  | VLT - VEÍCULO LEVE SOBRE TRILHO | PONTE RIO COXIPÓ | CAMISA DO TUBULÃO - 4º LANCE L DIR - PONTE JUSANTE (E2) | 6 | 29 | 8 | 8 | 2014-05-16 | 2014-04-25 | 2014-04-25 | 31 |  | 25.81 | 26.2 | 27.37 | 25.17 | 8 | 10
104 | 30 | 2014-04-17 | 15:10 | 25C | 25 | AURORA | 33797 | 160 |  |  | VLT - VEÍCULO LEVE SOBRE TRILHO | PONTE RIO COXIPÓ | PILAR - 2º LANCE L DIR E ESQ - PONTE MONTANTE (P1) | 6 | 29 | 13 | 12 | 2014-05-16 | 2014-04-30 | 2014-04-29 | 30.81 | 32.53 | 27.68 | 24.43 | 29.48 | 31.79 | 8 | 10
105 | 30 | 2014-04-17 | 17:29 | 25C | 25 | AURORA | 33801 | 160 |  |  | VLT - VEÍCULO LEVE SOBRE TRILHO | PONTE RIO COXIPÓ | ENCONTRO 1 - CONCRETAGEM LD PONTE JUSANTE | 6 | 29 | 19 | 15 | 2014-05-16 | 2014-05-06 | 2014-05-02 | 36.67 | 32.2 | 28.74 | 34.3 | 33.14 | 38.34 | 7 | 10
106 | 30 | 2014-04-17 | 17:50 | 25C | 25 | AURORA | 33805 | 140 |  |  | VLT - VEÍCULO LEVE SOBRE TRILHO | PONTE RIO COXIPÓ | ENCONTRO 1 - CONCRETAGEM LD PONTE JUSANTE | 6 | 29 | 16 | 8 | 2014-05-16 | 2014-05-03 | 2014-04-25 | 34.16 | 33.16 | 29.51 | 29.02 | 28.21 | 26.93 | 7 | 10
107 | 31 | 2014-04-17 | 13:55 | 35 | 35 | AURORA | 33787 | 200 |  |  | VLT - VEÍCULO LEVE SOBRE TRILHO | CCO | TRILHO DO EIXO 914B - BERÇO E BASE (PK 0+78,50 À 0+43,00 LE) | 6 | 29 | 15 | 13 | 2014-05-16 | 2014-05-02 | 2014-04-30 | 39.88 | 41.6 | 35.66 | 41.09 | 38.27 | 39.97 | 8 | 10
108 | 31 | 2014-04-17 | 14:41 | 35 | 35 | AURORA | 33788 | 190 |  |  | VLT - VEÍCULO LEVE SOBRE TRILHO | CCO | TRILHO DO EIXO 914B - BERÇO E BASE (PK 0+78,50 À 0+43,00 LD) | 6 | 28 | 19 | 8 | 2014-05-15 | 2014-05-06 | 2014-04-25 |  |  | 38.95 | 35.18 | 36.41 | 36.82 | 8 | 10
109 | 31 | 2014-04-17 | 15:25 | 35 | 35 | AURORA | 33792 | 160 |  |  | VLT - VEÍCULO LEVE SOBRE TRILHO | CCO | TRILHO DO EIXO 915B - BERÇO E BASE (PK 0+92,40 À 0+57,35) | 6 | 29 | 19 | 13 | 2014-05-16 | 2014-05-06 | 2014-04-30 | 38.58 | 42.02 | 41.34 | 39.87 | 37.99 | 37.38 | 8 | 10
110 | 31 | 2014-04-17 | 16:03 | 35 | 35 | AURORA | 33794 | 200 |  |  | VLT - VEÍCULO LEVE SOBRE TRILHO | CCO | TRILHO DO EIXO 916B - BERÇO E BASE (PK 0+92,40 À 0+57,35 LE) | 6 | 29 | 16 | 12 | 2014-05-16 | 2014-05-03 | 2014-04-29 | 46.42 | 40.53 | 43.8 | 49.25 | 40.83 | 43.33 | 8 | 10
111 | 31 | 2014-04-17 | 16:50 | 35 | 35 | AURORA | 33799 | 160 |  |  | VLT - VEÍCULO LEVE SOBRE TRILHO | CCO | TRILHO DO EIXO 916B - BERÇO E BASE (PK 0+92,40 À 0+57,35 LD) | 6 | 29 | 19 | 8 | 2014-05-16 | 2014-05-06 | 2014-04-25 | 46.38 | 38.3 | 38.44 | 43.04 | 40.46 | 38.34 | 8 | 10
113 | 30 | 2014-04-17 | 10:00 | 25C | 25 | AURORA | 33765 | 235 |  |  | VLT - VEÍCULO LEVE SOBRE TRILHO | CCO - CAIXA D'ÁGUA | ESTACA - 3, 5, 7, 12 (EIXO 2) | 6 | 29 | 29 | 15 | 2014-05-16 | 2014-05-16 | 2014-05-02 | 43.96 |  | 47.77 | 52.75 | 48.13 | 51.8 | 7 | 10
114 | 30 | 2014-04-17 | 09:20 | 25C | 25 | AURORA | 33753 | 230 |  |  | VLT - VEÍCULO LEVE SOBRE TRILHO | CCO - CAIXA D'ÁGUA | ESTACA - 23, 27, 31 (EIXO 1) | 6 | 29 | 19 | 15 | 2014-05-16 | 2014-05-06 | 2014-05-02 | 53.18 |  | 50.5 | 46.32 | 40.32 | 47.36 | 7 | 10
115 | 32 | 2014-04-16 | 14:46 | 30C | 30 | AURORA | 33701 | 120 |  |  | VLT - VEÍCULO LEVE SOBRE TRILHO | CANTEIRO CENTRAL | PLACA LATERAL VIADUTO BEIRA RIO - 04 PÇ.; PRÉ-LAJE P/ PONTE COXIPÓ - 125 PÇ. PL1 | 6 | 30 | 9 | 8 | 2014-05-16 | 2014-04-25 | 2014-04-24 | 25.76 | 22.91 | 19.75 | 19.74 | 18.81 | 20.91 | 4 | 10
116 | 33 | 2014-04-11 | 14:26 | 35 | 35 | AURORA | 33378 | 160 |  |  | VLT - VEÍCULO LEVE SOBRE TRILHO | CCO | TRILHO DO EIXO 918B - BERÇO E BASE (PK 0+99,60 À 0+82,20) | 6 | 31 | 31 | 18 | 2014-05-12 | 2014-05-12 | 2014-04-29 | 39.23 |  | 36.1 |  | 37.75 | 37.9 | 7 | 10
117 | 33 | 2014-04-11 | 15:10 | 35 | 35 | AURORA | 33384 | 180 |  |  | VLT - VEÍCULO LEVE SOBRE TRILHO | CCO | TRILHO DO EIXO 918B - BERÇO E BASE (PK 0+82,50 À 0+65,02) | 6 | 31 | 31 | 18 | 2014-05-12 | 2014-05-12 | 2014-04-29 | 39.3 |  | 44.46 | 43.09 | 38.85 | 43.86 | 7 | 10
118 | 33 | 2014-04-11 | 15:10 | 35 | 35 | AURORA | 17863 | 170 |  |  | VLT - VEÍCULO LEVE SOBRE TRILHO | CCO | TRILHO DO EIXO 918B - BERÇO E BASE (PK 0+65,02 À 0+50,02) | 6 | 28 | 31 | 21 | 2014-05-09 | 2014-05-12 | 2014-05-02 |  |  | 44.23 | 34.77 | 45.99 | 46.88 | 6 | 10
119 | 24 | 2014-04-12 | 10:35 | 30C | 30 | AURORA | 33410 | 130 |  |  | VLT - VEÍCULO LEVE SOBRE TRILHO | CCO - CENTRO ADM OPERACIONAL | BLOCO - F28, E28, D28 / VIGA - V11, VF (ENTRE BLOCOS D28 E D29) | 6 | 31 | 20 | 17 | 2014-05-13 | 2014-05-02 | 2014-04-29 | 41.95 | 37.09 | 35.84 | 37.85 | 36.24 | 37.6 | 8 | 10
120 | 24 | 2014-04-12 | 11:28 | 30C | 30 | AURORA | 33415 | 130 |  |  | VLT - VEÍCULO LEVE SOBRE TRILHO | CCO - CENTRO ADM OPERACIONAL | BLOCO - C28, D29 / VIGA - V56 (ENTRE BLOCOS D28 E C28), V4 (ENTRE BLOCOS C28 E C29), V62 | 6 | 31 | 17 | 13 | 2014-05-13 | 2014-04-29 | 2014-04-25 | 38.39 | 30.3 | 38.85 | 37.93 | 38.21 | 33.61 | 8 | 10
121 | 24 | 2014-04-12 | 12:30 | 30C | 30 | AURORA | 33420 | 160 |  |  | VLT - VEÍCULO LEVE SOBRE TRILHO | CCO - CENTRO ADM OPERACIONAL | BLOCO - E29, E30, F30 / VIGA - V11 (ENTRE BLOCOS E29 E E30), V66 (ATÉ BLOCO F30), V7 (ENTRE BLOCOS D29 E D30) | 6 | 31 | 20 | 20 | 2014-05-13 | 2014-05-02 | 2014-05-02 | 34.48 | 35.2 | 38.58 | 39.99 | 32.26 | 39.94 | 8 | 10
122 | 24 | 2014-04-12 | 13:25 | 30C | 30 | AURORA | 33424 | 150 |  |  | VLT - VEÍCULO LEVE SOBRE TRILHO | CCO - CENTRO ADM OPERACIONAL | BLOCO - C30, D30 / VIGA - V66 (ENTRE BLOCOS D30 E C30), V4 (ENTRE BLOCOS C29 E D30) | 6 | 31 | 21 | 17 | 2014-05-13 | 2014-05-03 | 2014-04-29 | 31.72 | 27.59 | 29.91 | 31.64 | 32.09 | 33.4 | 6 | 10
123 | 12 | 2014-04-14 | 13:45 | 30C | 30 | AURORA | 33523 | 140 |  |  | VLT - VEÍCULO LEVE SOBRE TRILHO | ESTAÇÃO SEC. DOS ESPORTES | SAPATA - S3, S4, S5, S6, S7, S8, S9 | 6 | 28 | 21 | 18 | 2014-05-12 | 2014-05-05 | 2014-05-02 | 19.56 | 19.8 | 21.79 | 21.72 | 20 | 21.76 | 4 | 10
124 | 34 | 2014-04-14 | 13:45 | 35 | 35 | AURORA | 33544 | 185 |  |  | VLT - VEÍCULO LEVE SOBRE TRILHO | CCO | TRILHO DO EIXO 917B - BASE (PK 0+870 À 0+920) / BERÇO (PK 0+870 À 0+887) | 6 | 28 | 18 | 16 | 2014-05-12 | 2014-05-02 | 2014-04-30 | 37.05 | 31.75 | 37.57 | 29.48 | 35.77 | 37.38 | 7 | 10
125 | 34 | 2014-04-14 | 16:55 | 35 | 35 | AURORA | 33547 | 200 |  |  | VLT - VEÍCULO LEVE SOBRE TRILHO | CCO | TRILHO DO EIXO 917B - BERÇO (PK 0+887 À 0+908) | 6 | 28 | 18 | 16 | 2014-05-12 | 2014-05-02 | 2014-04-30 | 41.1 | 36.96 | 41.69 | 40.31 | 37.37 | 35.5 | 7 | 10
126 | 34 | 2014-04-14 | 16:36 | 35 | 35 | AURORA | 33548 | 200 |  |  | VLT - VEÍCULO LEVE SOBRE TRILHO | CCO | TRILHO DO EIXO 917B - BERÇO (PK 0+908 À 0+920) | 6 | 28 | 18 | 18 | 2014-05-12 | 2014-05-02 | 2014-05-02 | 34.76 | 32.59 | 35.84 | 33.92 | 36.02 | 36.8 | 7 | 10
127 | 20 | 2014-04-15 | 09:17 | 25C | 25 | AURORA | 17865 | 240 |  |  | VLT - VEÍCULO LEVE SOBRE TRILHO | ESTAÇÃO DO PORTO | ESTACA - P137, P138, P139 (MÓDULO 10), P140, P141 (MÓDULO 11), P42 (MÓDULO 12) | 6 | 31 | 31 | 14 | 2014-05-16 | 2014-05-16 | 2014-04-29 | 41.67 |  | 42.9 | 43.43 | 41.79 | 41.38 | 7 | 10
128 | 20 | 2014-04-15 | 10:31 | 25C | 25 | AURORA | 0001 | 250 |  |  | VLT - VEÍCULO LEVE SOBRE TRILHO | ESTAÇÃO DO PORTO | ESTACA - P159 (MÓDULO 12), P157 (MÓDULO 11), P154, P136 (MÓDULO 9) | 6 | 28 | 15 | 15 | 2014-05-13 | 2014-04-30 | 2014-04-30 |  |  | 50.6 | 56.93 | 57.68 | 54.75 | 4 | 10
129 | 20 | 2014-04-15 | 14:36 | 25C | 25 | AURORA | 0008 | 225 |  |  | VLT - VEÍCULO LEVE SOBRE TRILHO | ESTAÇÃO DO PORTO | ESTACA - A P.1, D P.2, P119 (MÓDULO 2), P120, P121 (MÓDULO 3) | 6 | 31 | 17 | 15 | 2014-05-16 | 2014-05-02 | 2014-04-30 | 49.78 | 51.12 | 46.38 | 42.56 | 40.59 | 44.12 | 7 | 10
130 | 20 | 2014-04-15 | 16:39 | 25C | 25 | AURORA | 33612 | 230 |  |  | VLT - VEÍCULO LEVE SOBRE TRILHO | ESTAÇÃO DO PORTO | ESTACA - P122, P123 (MÓDULO 4) | 6 | 31 | 15 | 15 | 2014-05-16 | 2014-04-30 | 2014-04-30 | 46.4 | 43.52 | 46.49 | 45.29 | 46.12 | 45.4 | 4 | 10
131 | 20 | 2014-04-15 | 15:12 | 25C | 25 | AURORA | 17902 | 260 |  |  | VLT - VEÍCULO LEVE SOBRE TRILHO | CCO - CAIXA D'ÁGUA | ESTACA - 34, 32, 19 (EIXO 2) | 6 | 31 | 18 | 14 | 2014-05-16 | 2014-05-03 | 2014-04-29 | 27.67 | 27.67 | 25.21 | 24.87 | 25.17 | 23.22 | 7 | 10
132 | 35 | 2014-04-15 | 16:33 | 25C | 25 | AURORA | 17906 | 260 |  |  | VLT - VEÍCULO LEVE SOBRE TRILHO | CCO - CAIXA D'ÁGUA | ESTACA - 14, 10, 07, 02 (EIXO 2) | 6 | 31 | 17 | 14 | 2014-05-16 | 2014-05-02 | 2014-04-29 | 33.16 | 34.73 | 32.93 | 31.95 | 29.27 | 30.26 | 7 | 10
133 | 32 | 2014-04-16 | 09:35 | 30C | 30 | AURORA | 33634 | 140 |  |  | VLT - VEÍCULO LEVE SOBRE TRILHO | SUBESTAÇÃO RET. 03 | VIGA - V1, V2, V3 / BLOCO - B1, B2, B3, B4, B5, B6, B7 | 6 | 30 | 16 | 14 | 2014-05-16 | 2014-05-02 | 2014-04-30 | 38.31 | 32.35 | 27.63 | 30.84 | 30.89 | 32.01 | 6 | 10
134 | 32 | 2014-04-16 | 10:22 | 30C | 30 | AURORA | 33636 | 140 |  |  | VLT - VEÍCULO LEVE SOBRE TRILHO | SUBESTAÇÃO RET. 03 | VIGA - V4 / BLOCO - B8,B9, B10, B11, B12 | 6 | 30 | 14 | 13 | 2014-05-16 | 2014-04-30 | 2014-04-29 | 28.79 | 30.16 | 29.04 | 27.3 | 28.81 | 26.67 | 5 | 10
135 | 32 | 2014-04-16 | 14:00 | 30C | 30 | AURORA | 33686 | 155 |  |  | VLT - VEÍCULO LEVE SOBRE TRILHO | TRINCHEIRA LUIZ FELIPE | GUARDA RODAS DO MURO 01 | 6 | 30 | 16 | 16 | 2014-05-16 | 2014-05-02 | 2014-05-02 | 19.51 | 21.9 | 18.72 | 20.96 | 21.89 | 19.93 | 5 | 10
136 | 32 | 2014-04-16 | 15:30 | 30C | 30 | AURORA | 33699 | 155 |  |  | VLT - VEÍCULO LEVE SOBRE TRILHO | TRINCHEIRA LUIZ FELIPE | GUARDA RODAS DO MURO 01 | 6 | 29 | 16 | 16 | 2014-05-15 | 2014-05-02 | 2014-05-02 | 17.6 | 16.84 | 17.07 | 17.55 | 17.25 | 17.13 | 4 | 10
137 | 36 | 2014-04-17 | 18:40 | 30C | 30 | AURORA | 33807 | 160 |  |  | VLT - VEÍCULO LEVE SOBRE TRILHO | PONTE DO PORTO | TRAVESSA DO PILAR 1 LD | 6 | 29 | 29 | 16 | 2014-05-16 | 2014-05-16 | 2014-05-03 | 36.85 |  | 35.57 | 33.63 | 33.97 | 33.78 | 7 | 10
138 | 30 | 2014-04-17 | 10:47 | 25C | 25 | AURORA | 33760 | 225 |  |  | VLT - VEÍCULO LEVE SOBRE TRILHO | ESTAÇÃO DO PORTO | ESTACA - A P.1, D P.2, P148, P150, P151 (MÓDULO 7) | 6 | 29 | 16 | 15 | 2014-05-16 | 2014-05-03 | 2014-05-02 | 22.91 | 34.07 | 31.86 | 43.74 | 32.53 | 34.22 | 5 | 10
139 | 30 | 2014-04-17 | 12:04 | 25C | 25 | AURORA | 33783 | 230 |  |  | VLT - VEÍCULO LEVE SOBRE TRILHO | ESTAÇÃO DO PORTO | ESTACA - B P.3, C P.4, P146, P129, P131 (MÓDULO 7) | 6 | 29 | 15 | 13 | 2014-05-16 | 2014-05-02 | 2014-04-30 | 50.42 | 48.12 | 48.14 | 51.82 | 47.81 | 46.08 | 7 | 10
140 | 37 | 2014-04-17 | 14:40 | 25C | 25 | AURORA | 33789 | 220 |  |  | VLT - VEÍCULO LEVE SOBRE TRILHO | ESTAÇÃO DO PORTO | ESTACA - A P.1, D P.2, B P.3, C P.4 (MÓDULO 8), A P.4 (MÒDULO 9) | 6 | 29 | 16 | 15 | 2014-05-16 | 2014-05-03 | 2014-05-02 | 45.68 |  | 40.95 | 44.41 | 47.96 | 45.35 | 7 | 10
141 | 36 | 2014-04-17 | 15:45 | 30C | 30 | AURORA | 33795 | 140 |  |  | VLT - VEÍCULO LEVE SOBRE TRILHO | UFMT | TRAVESSA DA PONTE 2 APOIO 2 | 6 | 29 | 15 | 15 | 2014-05-16 | 2014-05-02 | 2014-05-02 | 29.82 |  | 27.68 | 29.65 | 27.74 | 27.6 | 7 | 10
142 | 36 | 2014-04-17 | 16:45 | 30C | 30 | AURORA | 33800 | 150 |  |  | VLT - VEÍCULO LEVE SOBRE TRILHO | UFMT | TRAVESSA DA PONTE 2 APOIO 2 | 6 | 29 | 15 | 15 | 2014-05-16 | 2014-05-02 | 2014-05-02 | 27.01 |  | 29.13 | 34.92 | 27.67 | 28.28 | 7 | 10
143 | 37 | 2014-04-17 | 09:40 | 25C | 25 | AURORA | 33755 | 140 |  |  | VLT - VEÍCULO LEVE SOBRE TRILHO | TRINCHEIRA LUIZ FELIPE | TERRA ARMADA - 7 PÇ. B2, 7 PÇ. C2, 6 PÇ. A4, 1 PÇ. E, 1 PÇ. F | 6 | 29 | 16 | 13 | 2014-05-16 | 2014-05-03 | 2014-04-30 | 32.14 | 32.94 | 32.14 | 31.56 | 34.67 | 32.76 | 5 | 10
144 | 36 | 2014-04-17 | 14:59 | 30C | 30 | AURORA | 33791 | 155 |  |  | VLT - VEÍCULO LEVE SOBRE TRILHO | TRINCHEIRA LUIZ FELIPE | VIGA DE COROAMENTO ENTRE ESTACAS - E57 E E53 | 6 | 29 | 15 | 13 | 2014-05-16 | 2014-05-02 | 2014-04-30 | 31.86 |  | 30.4 | 34.11 | 32.19 | 32.99 | 8 | 10
145 | 36 | 2014-04-17 | 16:30 | 30C | 30 | AURORA | 33798 | 155 |  |  | VLT - VEÍCULO LEVE SOBRE TRILHO | TRINCHEIRA LUIZ FELIPE | VIGA DE COROAMENTO ENTRE ESTACAS - E57 E E53 | 6 | 29 | 13 | 13 | 2014-05-16 | 2014-04-30 | 2014-04-30 | 33.63 | 36.29 | 34.26 | 33.83 | 32.07 | 32.77 | 8 | 10
146 | 38 | 2014-04-19 | 12:40 | 30C | 30 | AURORA | 33832 | 120 |  |  | VLT - VEÍCULO LEVE SOBRE TRILHO | PONTE DO PORTO | TRANSVERSSINA DO P2 LD | 6 | 30 | 14 | 13 | 2014-05-19 | 2014-05-03 | 2014-05-02 | 23.26 | 21.66 | 22.41 |  | 18.08 | 21 | 6 | 10
147 | 39 | 2014-04-17 | 08:00 | 15 | 15 | AURORA | 33746 | 000 |  |  | VLT - VEÍCULO LEVE SOBRE TRILHO | MEIO FIO | EIXO A102B - PK 0+938 À 1+023 (AV. JOÃO PONCE ARRUDA) | 6 | 29 | 28 | 19 | 2014-05-16 | 2014-05-15 | 2014-05-06 | 23.73 |  | 26.33 | 28.19 | 26.9 | 27.6 | 6 | 10
148 | 40 | 2014-04-19 | 09:20 | 35 | 35 | AURORA | 33812 | 200 |  |  | VLT - VEÍCULO LEVE SOBRE TRILHO | CCO | TRILHO DO EIXO 914B - BERÇO E BASE (PK 0+43,00 À 0+25,00) | 6 | 30 | 13 | 13 | 2014-05-19 | 2014-05-02 | 2014-05-02 | 41.3 | 36.53 | 40.18 | 39.89 | 37.23 | 42.23 | 8 | 10
149 | 41 | 2014-04-19 | 11:20 | 25C | 25 | AURORA | 33827 | 120 |  |  | VLT - VEÍCULO LEVE SOBRE TRILHO | TRINCHEIRA LUIZ FELIPE | TERRA ARMADA - 13 PÇ. A4, 2 PÇ. D | 6 | 30 | 14 | 13 | 2014-05-19 | 2014-05-03 | 2014-05-02 | 23.8 | 25.62 | 22.65 | 19.84 | 21.26 | 21.82 | 5 | 10
150 | 42 | 2014-04-09 | 09:45 | 30C | 30 | AURORA | 33177 | 140 |  |  | VLT - VEÍCULO LEVE SOBRE TRILHO | PÁTIO PRÉ-MOLDADO | CAIXA ÇOLETORA - 89, 90, 91 | 6 | 30 | 21 | 21 | 2014-05-09 | 2014-04-30 | 2014-04-30 | 27.29 | 26.01 | 35.09 | 27.59 | 35 | 25.52 | 5 | 10
151 | 42 | 2014-04-09 | 15:15 | 30C | 30 | AURORA | 33221 | 130 |  |  | VLT - VEÍCULO LEVE SOBRE TRILHO | PÁTIO PRÉ-MOLDADO | CAIXA COLETORA - 92, 93, 94 | 6 | 30 | 26 | 21 | 2014-05-09 | 2014-05-05 | 2014-04-30 | 27.37 | 24.56 | 25.16 | 38.3 | 24.2 | 25.11 | 4 | 10
152 | 27 | 2014-04-10 | 10:26 | 30C | 30 | AURORA | 33286 | 150 |  |  | VLT - VEÍCULO LEVE SOBRE TRILHO | PÁTIO PRÉ-MOLDADO | CAIXA COLETORA - 95, 96, 97 | 6 | 29 | 22 | 19 | 2014-05-09 | 2014-05-02 | 2014-04-29 | 35.28 | 25.57 | 34.11 | 36.67 | 35.55 | 34.28 | 4 | 10
153 | 27 | 2014-04-10 | 10:26 | 30C | 30 | AURORA | 33325 | 160 |  |  | VLT - VEÍCULO LEVE SOBRE TRILHO | PÁTIO PRÉ-MOLDADO | CAIXA COLETORA - 98, 99, 100 | 6 | 29 | 19 | 19 | 2014-05-09 | 2014-04-29 | 2014-04-29 | 35.03 | 28.28 | 31.03 | 36.39 | 34.63 | 35.87 | 4 | 10
154 | 14 | 2014-04-10 | 09:10 | 30C | 30 | AURORA | 33363 | 140 |  |  | VLT - VEÍCULO LEVE SOBRE TRILHO | PÁTIO PRÉ-MOLDADO | CAIXA COLETORA - 101, 102, 103 | 6 | 32 | 19 | 19 | 2014-05-12 | 2014-04-29 | 2014-04-29 | 24.7 | 22.64 | 24.05 | 22.57 | 22.17 | 21.49 | 3 | 10
155 | 14 | 2014-04-10 | 13:52 | 30C | 30 | AURORA | 33380 | 155 |  |  | VLT - VEÍCULO LEVE SOBRE TRILHO | PÁTIO PRÉ-MOLDADO | CAIXA COLETORA - 104, 105, 106 | 6 | 32 | 19 | 19 | 2014-05-12 | 2014-04-29 | 2014-04-29 | 22.49 | 23.95 | 23.54 | 24 | 22.6 | 23.78 | 3 | 10
156 | 12 | 2014-04-14 | 09:37 | 30C | 30 | AURORA | 33484 | 150 |  |  | VLT - VEÍCULO LEVE SOBRE TRILHO | PÁTIO PRÉ-MOLDADO | CAIXA COLETORA - 113, 114, 115 | 6 | 28 | 18 | 15 | 2014-05-12 | 2014-05-02 | 2014-04-29 | 34.48 | 33.28 | 36.39 | 35.59 | 34.15 | 34.15 | 3 | 10
157 | 12 | 2014-04-14 | 15:21 | 30C | 30 | AURORA | 33539 | 145 |  |  | VLT - VEÍCULO LEVE SOBRE TRILHO | PÁTIO PRÉ-MOLDADO | CAIXA COLETORA - 116, 117, 118 | 6 | 28 | 28 | 15 | 2014-05-12 | 2014-05-12 | 2014-04-29 | 35.59 |  | 35.54 | 31.82 | 35 | 34.02 | 3 | 10
158 | 43 | 2014-04-16 | 14:06 | 15 | 15 | AURORA | 33689 | 110 |  |  | VLT - VEÍCULO LEVE SOBRE TRILHO | CCO | BLOCO DAS CATENÁRIAS - B63, E132, E127, E240 | 6 | 29 | 14 | 14 | 2014-05-15 | 2014-04-30 | 2014-04-30 | 36.81 | 37.85 | 41.57 | 43.26 | 36.27 | 37.57 | 4 | 10
159 | 44 | 2014-04-22 | 11:10 | 25C | 25 | AURORA | 17927 | 130 |  |  | VLT - VEÍCULO LEVE SOBRE TRILHO | TRINCHEIRA LUIZ FELIPE | TERRA ARMADA - 7 PÇ. D1, 7 PÇ. B2, 6 PÇ. A4, 2 PÇ. D | 6 | 29 | 14 | 11 | 2014-05-21 | 2014-05-06 | 2014-05-03 | 31.47 | 30.43 | 27.16 | 27.21 | 24 | 24.46 | 5 | 10
160 | 44 | 2014-04-22 | 15:56 | 25C | 25 | AURORA | 33862 | 140 |  |  | VLT - VEÍCULO LEVE SOBRE TRILHO | TRINCHEIRA LUIZ FELIPE | TERRA ARMADA - 13 PÇ. A4, 2 PÇ. D | 6 | 29 | 14 | 14 | 2014-05-21 | 2014-05-06 | 2014-05-06 | 24.99 | 21.42 | 23.08 | 23.21 | 22.77 | 21.57 | 5 | 10
161 | 44 | 2014-04-22 | 10:38 | 25C | 25 | AURORA | 00011 | 220 |  |  | VLT - VEÍCULO LEVE SOBRE TRILHO | CCO - CAIXA D'ÁGUA | ESTACA - 40, 41 (EIXO 2) | 6 | 29 | 13 | 11 | 2014-05-21 | 2014-05-05 | 2014-05-03 | 60.7 | 65.55 | 48.48 | 51.27 | 53.83 | 44.69 | 6 | 10
162 | 45 | 2014-04-22 | 15:50 | 30C | 30 | AURORA | 33869 | 120 |  |  | VLT - VEÍCULO LEVE SOBRE TRILHO | CCO | BLOCO DAS CATENÁRIAS - B146, C142, B143 | 6 | 29 | 14 | 10 | 2014-05-21 | 2014-05-06 | 2014-05-02 | 38.02 | 33.86 | 31.73 | 34.28 | 31.25 | 31.54 | 4 | 10
163 | 45 | 2014-04-22 | 14:45 | 30C | 30 | AURORA | 17941 | 120 |  |  | VLT - VEÍCULO LEVE SOBRE TRILHO | CCO - CENTRO ADM OPERACIONAL | VIGA - 9 E 46 (ENTRE BLOCOS E24 E C24) | 6 | 29 | 14 | 10 | 2014-05-21 | 2014-05-06 | 2014-05-02 | 34.9 | 31.67 | 35.35 | 29.93 | 33.52 | 33.56 | 7 | 10
164 | 45 | 2014-04-22 | 15:49 | 30C | 30 | AURORA | 33856 | 160 |  |  | VLT - VEÍCULO LEVE SOBRE TRILHO | CCO - CENTRO ADM OPERACIONAL | VIGA - 46 (ENTRE BLOCOS C24 E F24, C24 E B24, K24) | 6 | 29 | 14 | 11 | 2014-05-21 | 2014-05-06 | 2014-05-03 | 36.68 | 35.94 | 30.52 | 28.78 | 30.69 | 30.54 | 6 | 10
165 | 45 | 2014-04-22 | 13:54 | 30C | 30 | AURORA | 17938 | 140 |  |  | VLT - VEÍCULO LEVE SOBRE TRILHO | CANTEIRO CENTRAL | PRÉ-LAJE P/ PONTE COXIPÓ - 142 PÇ. PL1 | 6 | 29 | 14 | 8 | 2014-05-21 | 2014-05-06 | 2014-04-30 | 30.53 | 29.6 | 25.6 | 27.11 | 25.94 | 19.38 | 4 | 10
166 | 46 | 2014-04-23 | 07:00 | 25C | 25 | MÉTRICA |  |  |  |  | VLT - VEÍCULO LEVE SOBRE TRILHO | TRIGO DE LOUREIRO | CALDA DE CIMENTO - TIRANTE ENTRE ESTACAS E82 À E79 | 4 | 28 | 7 |  | 2014-05-21 | 2014-04-30 | [7 empty] | 0 | 10
167 | 47 | 2014-04-23 | 11:15 | 25C | 25 | AURORA | 33916 | 230 |  |  | VLT - VEÍCULO LEVE SOBRE TRILHO | CCO - CAIXA D'ÁGUA | ESTACA - 4.1, 4.2, 1 (EIXO 3) | 6 | 33 | 13 | 13 | 2014-05-26 | 2014-05-06 | 2014-05-06 | 49.96 | 49.81 | 34.33 | 43.62 | 40.12 | 38.77 | 6 | 10
168 | 47 | 2014-04-23 | 15:35 | 25C | 25 | AURORA | 33927 | 250 |  |  | VLT - VEÍCULO LEVE SOBRE TRILHO | CCO - CAIXA D'ÁGUA | ESTACA - 4, 7, 10 (EIXO 3) | 6 | 33 | 13 | 10 | 2014-05-26 | 2014-05-06 | 2014-05-03 | 48.33 | 46.96 | 41.29 | 49.01 | 42.64 | 35.55 | 7 | 10
169 | 48 | 2014-04-23 | 15:14 | 30C | 30 | AURORA | 33934 | 160 |  |  | VLT - VEÍCULO LEVE SOBRE TRILHO | PONTE DO PORTO | LAJE ENTRE O E2 AO P8 | 6 | 29 | 12 | 9 | 2014-05-22 | 2014-05-05 | 2014-05-02 | 43.79 | 37.1 | 38.06 | 37.98 | 41.21 | 41.35 | 8 | 10
170 | 48 | 2014-04-23 | 16:00 | 30C | 30 | AURORA | 33938 | 145 |  |  | VLT - VEÍCULO LEVE SOBRE TRILHO | PONTE DO PORTO | LAJE ENTRE O E2 AO P8 | 6 | 29 | 29 | 13 | 2014-05-22 | 2014-05-22 | 2014-05-06 | 37.87 |  | 32.37 | 37.18 | 34.34 | 34.87 | 8 | 10
171 | 48 | 2014-04-23 | 16:20 | 30C | 30 | AURORA | 33942 | 125 |  |  | VLT - VEÍCULO LEVE SOBRE TRILHO | PONTE DO PORTO | LAJE ENTRE O E2 AO P8 | 6 | 29 | 12 | 9 | 2014-05-22 | 2014-05-05 | 2014-05-02 | 37.54 | 36.06 | 35.56 | 37.27 | 34.3 | 35.19 | 8 | 10
172 | 48 | 2014-04-23 | 16:55 | 30C | 30 | AURORA | 33953 | 160 |  |  | VLT - VEÍCULO LEVE SOBRE TRILHO | PONTE DO PORTO | LAJE ENTRE O E2 AO P8 | 6 | 29 | 13 | 9 | 2014-05-22 | 2014-05-06 | 2014-05-02 | 45.71 | 43.35 | 41.15 | 43.52 | 36.39 | 41.85 | 8 | 10
173 | 48 | 2014-04-23 | 17:29 | 30C | 30 | AURORA | 33956 | 155 |  |  | VLT - VEÍCULO LEVE SOBRE TRILHO | PONTE DO PORTO | LAJE ENTRE O E2 AO P8 | 6 | 29 | 12 | 9 | 2014-05-22 | 2014-05-05 | 2014-05-02 | 38.67 | 46.63 | 36.21 | 31.12 | 37.24 | 38.01 | 8 | 10
174 | 48 | 2014-04-23 | 18:10 | 30C | 30 | AURORA | 33958 | 150 |  |  | VLT - VEÍCULO LEVE SOBRE TRILHO | PONTE DO PORTO | TRANSVERSSINA DO P4 LD | 6 | 29 | 12 | 9 | 2014-05-22 | 2014-05-05 | 2014-05-02 | 45.38 | 41.51 | 38.54 | 37.71 | 43.26 | 39.51 | 8 | 10
175 | 49 | 2014-04-16 | 13:17 | 40B | 40 | AURORA | 33690 | 160 |  |  | VLT - VEÍCULO LEVE SOBRE TRILHO | PRAINHA | LAJE ENTRE ESTACAS 47 À 49 | 6 | 29 | 20 | 13 | 2014-05-15 | 2014-05-06 | 2014-04-29 | 58.02 | 42.68 | 56.28 | 43.67 | 43.53 | 54.56 | 7 | 10
176 | 49 | 2014-04-16 | 13:29 | 40B | 40 | AURORA | 33692 | 180 |  |  | VLT - VEÍCULO LEVE SOBRE TRILHO | PRAINHA | LAJE ENTRE ESTACAS 47 À 49 | 6 | 29 | 16 | 13 | 2014-05-15 | 2014-05-02 | 2014-04-29 | 53.97 | 36.47 | 57.07 | 57.31 | 51.54 | 46.13 | 7 | 10
177 | 49 | 2014-04-16 | 14:47 | 40B | 40 | AURORA | 33695 | 180 |  |  | VLT - VEÍCULO LEVE SOBRE TRILHO | PRAINHA | LAJE ENTRE ESTACAS 47 À 49 | 6 | 30 | 14 | 14 | 2014-05-16 | 2014-04-30 | 2014-04-30 | 43.71 | 44.67 | 49.29 | 54.25 | 49.06 | 54.41 | 7 | 10
178 | 49 | 2014-04-16 | 14:58 | 40B | 40 | AURORA | 33697 | 165 |  |  | VLT - VEÍCULO LEVE SOBRE TRILHO | PRAINHA | LAJE ENTRE ESTACAS 47 À 49 | 6 | 29 | 29 | 19 | 2014-05-15 | 2014-05-15 | 2014-05-05 | 46.88 |  | 49.53 | 48.55 | 32.14 | 50.01 | 7 | 10
179 | 49 | 2014-04-16 | 15:09 | 40B | 40 | AURORA | 33706 | 180 |  |  | VLT - VEÍCULO LEVE SOBRE TRILHO | PRAINHA | LAJE ENTRE ESTACAS 47 À 49 | 6 | 29 | 17 | 16 | 2014-05-15 | 2014-05-03 | 2014-05-02 | 50.14 | 49.94 | 52.23 | 55.63 | 47.07 | 54.29 | 7 | 10
180 | 49 | 2014-04-16 | 15:30 | 40B | 40 | AURORA | 33707 | 155 |  |  | VLT - VEÍCULO LEVE SOBRE TRILHO | PRAINHA | LAJE ENTRE ESTACAS 47 À 49 | 6 | 29 | 17 | 13 | 2014-05-15 | 2014-05-03 | 2014-04-29 | 38.99 | 45.91 | 54.41 | 45.05 | 49.21 | 60.61 | 7 | 10
181 | 49 | 2014-04-16 | 16:05 | 40B | 40 | AURORA | 33715 | 160 |  |  | VLT - VEÍCULO LEVE SOBRE TRILHO | PRAINHA | LAJE ENTRE ESTACAS 47 À 49 | 6 | 29 | 16 | 16 | 2014-05-15 | 2014-05-02 | 2014-05-02 | 59.7 | 52.18 | 55.22 | 51.21 | 58.66 | 45.57 | 7 | 10
182 | 50 | 2014-04-16 | 16:12 | 40B | 40 | AURORA | 33716 | 160 |  |  | VLT - VEÍCULO LEVE SOBRE TRILHO | PRAINHA | LAJE ENTRE ESTACAS 47 À 49 | 6 | 29 | 13 | 13 | 2014-05-15 | 2014-04-29 | 2014-04-29 | 44.12 | 52.85 | 52.53 | 49.86 | 46.32 | 44.14 | 7 | 10
183 | 50 | 2014-04-16 | 16:19 | 40B | 40 | AURORA | 33714 | 180 |  |  | VLT - VEÍCULO LEVE SOBRE TRILHO | PRAINHA | LAJE ENTRE ESTACAS 47 À 49 | 6 | 28 | 30 | 13 | 2014-05-14 | 2014-05-16 | 2014-04-29 |  |  | 48.65 | 50.76 | 51.07 | 45.99 | 7 | 10
184 | 50 | 2014-04-16 | 16:47 | 40B | 40 | AURORA | 33721 | 180 |  |  | VLT - VEÍCULO LEVE SOBRE TRILHO | PRAINHA | LAJE ENTRE ESTACAS 47 À 49 | 6 | 29 | 29 | 13 | 2014-05-15 | 2014-05-15 | 2014-04-29 | 55.7 |  | 56.79 | 59.45 | 50.67 | 58.94 | 7 | 10
185 | 50 | 2014-04-16 | 17:25 | 40B | 40 | AURORA | 33722 | 160 |  |  | VLT - VEÍCULO LEVE SOBRE TRILHO | PRAINHA | LAJE ENTRE ESTACAS 47 À 49 | 6 | 29 | 13 | 13 | 2014-05-15 | 2014-04-29 | 2014-04-29 | 49.47 | 56.12 | 55.11 | 51.85 | 44.18 | 44.87 | 7 | 10
186 | 50 | 2014-04-16 | 16:09 | 40B | 40 | AURORA | 33709 | 155 |  |  | VLT - VEÍCULO LEVE SOBRE TRILHO | PRAINHA | VIGA DE COROAMENTO - ESTACA 96E À 97E | 6 | 29 | 17 | 13 | 2014-05-15 | 2014-05-03 | 2014-04-29 | 46.59 | 47.38 | 45.77 | 53.27 | 55.88 | 47.4 | 7 | 10
187 | 51 | 2014-04-19 | 09:30 | 40B | 40 | AURORA | 33813 | 150 |  |  | VLT - VEÍCULO LEVE SOBRE TRILHO | PRAINHA | VIGA DE COROAMENTO - ESTACA 97E À 98E | 6 | 28 | 10 | 10 | 2014-05-17 | 2014-04-29 | 2014-04-29 |  |  | 28.83 | 29.07 | 31.26 | 28.35 | 7 | 10
188 | 51 | 2014-04-19 | 10:10 | 40B | 40 | AURORA | 33817 | 170 |  |  | VLT - VEÍCULO LEVE SOBRE TRILHO | PRAINHA | VIGA DE COROAMENTO - ESTACA 96D + 3 mts À 98D | 6 | 28 | 17 | 10 | 2014-05-17 | 2014-05-06 | 2014-04-29 |  |  | 26.89 | 32.38 | 29.58 | 25.77 | 7 | 10
189 | 51 | 2014-04-19 | 11:05 | 40B | 40 | AURORA | 33823 | 175 |  |  | VLT - VEÍCULO LEVE SOBRE TRILHO | PRAINHA | LAJE ENTRE ESTACA - 49 À 51 + 5mt | 6 | 28 | 10 | 10 | 2014-05-17 | 2014-04-29 | 2014-04-29 |  |  | 30.95 | 40.01 | 41.9 | 37.46 | 7 | 10
190 | 51 | 2014-04-19 | 12:09 | 40B | 40 | AURORA | 33828 | 160 |  |  | VLT - VEÍCULO LEVE SOBRE TRILHO | PRAINHA | LAJE ENTRE ESTACA - 49 À 51 + 5mt | 6 | 30 | 10 | 10 | 2014-05-19 | 2014-04-29 | 2014-04-29 | 43.32 | 34.92 | 32.89 | 30.34 | 38.03 | 36.72 | 7 | 10
191 | 51 | 2014-04-19 | 12:22 | 40B | 40 | AURORA | 33830 | 170 |  |  | VLT - VEÍCULO LEVE SOBRE TRILHO | PRAINHA | LAJE ENTRE ESTACA - 49 À 51 + 5mt | 6 | 30 | 10 | 10 | 2014-05-19 | 2014-04-29 | 2014-04-29 | 40.25 | 39.75 | 40.6 | 40.63 | 43.77 | 32.72 | 7 | 10
192 | 51 | 2014-04-19 | 12:45 | 40B | 40 | AURORA | 33833 | 145 |  |  | VLT - VEÍCULO LEVE SOBRE TRILHO | PRAINHA | LAJE ENTRE ESTACA - 49 À 51 + 5mt | 6 | 30 | 13 | 13 | 2014-05-19 | 2014-05-02 | 2014-05-02 | 45.61 | 33.35 | 33.96 | 37.6 | 38.25 | 35.36 | 7 | 10
193 | 51 | 2014-04-19 | 13:00 | 40B | 40 | AURORA | 33835 | 180 |  |  | VLT - VEÍCULO LEVE SOBRE TRILHO | PRAINHA | LAJE ENTRE ESTACA - 49 À 51 + 5mt | 6 | 30 | 13 | 13 | 2014-05-19 | 2014-05-02 | 2014-05-02 | 46.47 | 37.89 | 44.42 |  | 39.79 | 41.49 | 7 | 10
194 | 52 | 2014-04-19 | 13:20 | 40B | 40 | AURORA | 33837 | 180 |  |  | VLT - VEÍCULO LEVE SOBRE TRILHO | PRAINHA | LAJE ENTRE ESTACA - 49 À 51 + 5mt | 6 | 30 | 13 | 13 | 2014-05-19 | 2014-05-02 | 2014-05-02 | 49.27 | 49.45 | 46.89 | 40.37 | 42.49 | 38.52 | 7 | 10
195 | 52 | 2014-04-19 | 13:32 | 40B | 40 | AURORA | 33839 | 160 |  |  | VLT - VEÍCULO LEVE SOBRE TRILHO | PRAINHA | LAJE ENTRE ESTACA - 49 À 51 + 5mt | 6 | 30 | 13 | 13 | 2014-05-19 | 2014-05-02 | 2014-05-02 | 43.68 | 42.06 | 40.18 | 36.62 | 37.28 | 39.95 | 7 | 10
196 | 52 | 2014-04-19 | 13:53 | 40B | 40 | AURORA | 33841 | 165 |  |  | VLT - VEÍCULO LEVE SOBRE TRILHO | PRAINHA | LAJE ENTRE ESTACA - 49 À 51 + 5mt | 6 | 30 | 10 | 10 | 2014-05-19 | 2014-04-29 | 2014-04-29 | 45.14 | 42.23 | 41.18 | 43.74 | 38.55 | 46.73 | 7 | 10
197 | 52 | 2014-04-19 | 14:08 | 40B | 40 | AURORA | 33843 | 180 |  |  | VLT - VEÍCULO LEVE SOBRE TRILHO | PRAINHA | LAJE ENTRE ESTACA - 49 À 51 + 5mt | 6 | 30 | 13 | 10 | 2014-05-19 | 2014-05-02 | 2014-04-29 | 37.34 | 46.75 | 40.4 | 37.47 | 40.12 | 37.76 | 7 | 10
198 | 52 | 2014-04-19 | 14:41 | 40B | 40 | AURORA | 33846 | 140 |  |  | VLT - VEÍCULO LEVE SOBRE TRILHO | PRAINHA | LAJE ENTRE ESTACA - 49 À 51 + 5mt | 6 | 30 | 14 | 13 | 2014-05-19 | 2014-05-03 | 2014-05-02 | 46.32 | 39.28 | 36.97 | 35.32 | 35.43 | 38.88 | 7 | 10
199 | 52 | 2014-04-19 | 15:02 | 40B | 40 | AURORA | 33848 | 180 |  |  | VLT - VEÍCULO LEVE SOBRE TRILHO | PRAINHA | LAJE ENTRE ESTACA - 49 À 51 + 5mt | 6 | 30 | 13 | 10 | 2014-05-19 | 2014-05-02 | 2014-04-29 | 42.69 | 40.49 | 42.51 | 41.43 | 40.09 | 41.71 | 7 | 10
200 | 53 | 2014-04-19 | 10:10 | 30C | 30 | AURORA | 33820 | 150 |  |  | VLT - VEÍCULO LEVE SOBRE TRILHO | ESTAÇÕES: SEC. ESPORTES/COUTO MAGALHÃES | PILAR - S3 AO S9 (0 À 50CM) S.E. / PAREDE S1 E S2 C.M. | 6 | 30 | 17 | 13 | 2014-05-19 | 2014-05-06 | 2014-05-02 | 24.62 | 22.42 | 22.59 | 23.54 | 23.67 | 25.3 | 4 | 10
201 | 54 | 2014-04-22 | 11:11 | 25C | 25 | AURORA | 00013 | 245 |  |  | VLT - VEÍCULO LEVE SOBRE TRILHO | ESTAÇÃO DO PORTO | ESTACA - B P.2, C P.1, P132, D P.3, A P.4 (MÓDULO 07) | 6 | 29 | 14 | 10 | 2014-05-21 | 2014-05-06 | 2014-05-02 | 51.74 | 52.05 | 45.66 | 46.31 | 47.49 | 44.49 | 7 | 10
202 | 54 | 2014-04-22 | 15:17 | 25C | 25 | AURORA | 33863 | 230 |  |  | VLT - VEÍCULO LEVE SOBRE TRILHO | ESTAÇÃO DO PORTO | ESTACA - P133 (MÓDULO 07), C P.1, B P.2, P134, D P.3, P135 (MÓDULO 08) | 6 | 29 | 14 | 10 | 2014-05-21 | 2014-05-06 | 2014-05-02 | 46.87 | 43.05 | 39.16 | 40.5 | 36.25 | 37.15 | 7 | 10
203 | 55 | 2014-04-23 | 07:20 | 15 | 15 | AURORA | 33902 | 10 |  |  | VLT - VEÍCULO LEVE SOBRE TRILHO | MEIO FIO | EIXOS - A127A (PK 0+700 AO 0+684), A126A (PK 0+702 AO 0+680), A125A (PK 0+709 AO 0+689), A124A (PK 0+704 AO 0+739), A122A (PK 0+000 AO 0+039) | 6 | 29 | 22 | 13 | 2014-05-22 | 2014-05-15 | 2014-05-06 | 31.87 | 31.55 | 30 | 30.76 | 29.45 | 27.74 | 4 | 10
204 | 56 | 2014-04-23 | 09:34 | 25C | 25 | AURORA | 33908 | 220 |  |  | VLT - VEÍCULO LEVE SOBRE TRILHO | ESTAÇÃO DO PORTO | ESTACA - A P.1, D P.2, P114, P116 (MÓDULO 01) | 6 | 29 | 13 | 9 | 2014-05-22 | 2014-05-06 | 2014-05-02 | 52.95 | 52.04 | 39.52 | 39.87 | 41.39 | 40.03 | 5 | 10
205 | 56 | 2014-04-23 | 10:41 | 25C | 25 | AURORA | 33915 | 225 |  |  | VLT - VEÍCULO LEVE SOBRE TRILHO | ESTAÇÃO DO PORTO | ESTACA - P117, P118, P102, P101, P103 (MÓDULO 01), A P.4, P153 (MÓDULO 08) | 6 | 28 | 7 | 13 | 2014-05-21 | 2014-04-30 | 2014-05-06 | 48.69 | 54.1 | 43.8 |  | 45.91 | 47.68 | 7 | 10
206 | 56 | 2014-04-23 | 14:32 | 25C | 25 | AURORA | 33932 | 220 |  |  | VLT - VEÍCULO LEVE SOBRE TRILHO | ESTAÇÃO DO PORTO | ESTACA - P160, D P.3, A P.4, P143 (MÓDULO 12), P144, P145 (MÓDULO 13) | 6 | 29 | 12 | 12 | 2014-05-22 | 2014-05-05 | 2014-05-05 | 47.06 | 49.57 | 43.93 | 42.26 | 39.81 | 42.77 | 7 | 10
207 | 57 | 2014-04-23 | 10:30 | 25C | 25 | AURORA | 33914 | 135 |  |  | VLT - VEÍCULO LEVE SOBRE TRILHO | TRINCHEIRA LUIZ FELIPE | TERRA ARMADA - 7 PÇ. D1, 7 PÇ. B2, 6 PÇ. A4, 2 PÇ. D | 6 | 29 | 22 | 9 | 2014-05-22 | 2014-05-15 | 2014-05-02 | 36.76 | 36.07 | 34.24 | 36.47 | 31.67 | 30.44 | 5 | 10
208 | 58 | 2014-04-24 | 08:44 | 40B | 40 | AURORA | 33980 | 160 |  |  | VLT - VEÍCULO LEVE SOBRE TRILHO | PRAINHA | LAJE ENTRE ESTACAS - 89 À 92 | 6 | 28 | 21 | 12 | 2014-05-22 | 2014-05-15 | 2014-05-06 | 49.96 | 37.38 | 48.36 | 52.72 | 36.06 | 51.91 | 7 | 10
209 | 58 | 2014-04-24 | 09:00 | 40B | 40 | AURORA | 33981 | 150 |  |  | VLT - VEÍCULO LEVE SOBRE TRILHO | PRAINHA | LAJE ENTRE ESTACAS - 89 À 92 | 6 | 28 | 8 | 8 | 2014-05-22 | 2014-05-02 | 2014-05-02 | 45.95 | 51.68 | 48.65 | 49.57 | 49.68 | 51.43 | 7 | 10
210 | 58 | 2014-04-24 | 09:23 | 40B | 40 | AURORA | 33894 | 160 |  |  | VLT - VEÍCULO LEVE SOBRE TRILHO | PRAINHA | LAJE ENTRE ESTACAS - 89 À 92 | 6 | 28 | 8 | 8 | 2014-05-22 | 2014-05-02 | 2014-05-02 | 53.46 | 50.41 | 51.57 | 51.11 | 50.36 | 50.06 | 7 | 10
211 | 58 | 2014-04-24 | 09:38 | 40B | 40 | AURORA | 33990 | 145 |  |  | VLT - VEÍCULO LEVE SOBRE TRILHO | PRAINHA | LAJE ENTRE ESTACAS - 89 À 92 | 6 | 28 | 9 | 8 | 2014-05-22 | 2014-05-03 | 2014-05-02 | 48.84 | 53.21 | 51.97 | 48.31 | 49.01 | 46.88 | 7 | 10
212 | 58 | 2014-04-24 | 09:47 | 40B | 40 | AURORA | 33989 | 160 |  |  | VLT - VEÍCULO LEVE SOBRE TRILHO | PRAINHA | LAJE ENTRE ESTACAS - 89 À 92 | 6 | 28 | 9 | 8 | 2014-05-22 | 2014-05-03 | 2014-05-02 | 40.58 | 40.96 | 37.43 | 35.49 | 39.61 | 39 | 7 | 10
213 | 58 | 2014-04-24 | 09:57 | 40B | 40 | AURORA | 33991 | 140 |  |  | VLT - VEÍCULO LEVE SOBRE TRILHO | PRAINHA | LAJE ENTRE ESTACAS - 89 À 92 | 6 | 28 | 8 | 8 | 2014-05-22 | 2014-05-02 | 2014-05-02 | 35.99 | 34.12 | 41.76 | 41.48 | 41.39 | 39.18 | 7 | 10
214 | 58 | 2014-04-24 | 10:17 | 40B | 40 | AURORA | 33994 | 160 |  |  | VLT - VEÍCULO LEVE SOBRE TRILHO | PRAINHA | LAJE ENTRE ESTACAS - 89 À 92 | 6 | 28 | 8 | 8 | 2014-05-22 | 2014-05-02 | 2014-05-02 | 49.07 | 52.14 | 46.24 | 49.41 | 47.57 | 49.64 | 7 | 10
215 | 59 | 2014-04-24 | 10:30 | 40B | 40 | AURORA | 33998 | 155 |  |  | VLT - VEÍCULO LEVE SOBRE TRILHO | PRAINHA | LAJE ENTRE ESTACAS - 89 À 92 | 6 | 28 | 9 | 9 | 2014-05-22 | 2014-05-03 | 2014-05-03 | 52.67 | 56.56 | 43.39 | 47.02 | 52.02 | 39.28 | 7 | 10
216 | 59 | 2014-04-24 | 13:10 | 40B | 40 | AURORA | 34012 | 175 |  |  | VLT - VEÍCULO LEVE SOBRE TRILHO | PRAINHA | LAJE ENTRE ESTACAS - 89 À 92 | 6 | 28 | 8 | 6 | 2014-05-22 | 2014-05-02 | 2014-04-30 | 41.55 | 52.71 | 32.11 | 41.01 | 36.63 | 43 | 7 | 10
217 | 59 | 2014-04-24 | 13:35 | 40B | 40 | AURORA | 34015 | 180 |  |  | VLT - VEÍCULO LEVE SOBRE TRILHO | PRAINHA | LAJE ENTRE ESTACAS - 89 À 92 | 6 | 28 | 9 | 6 | 2014-05-22 | 2014-05-03 | 2014-04-30 | 53.04 | 52.85 | 44.81 | 46.38 | 46.54 | 43.95 | 7 | 10
218 | 59 | 2014-04-24 | 14:16 | 40B | 40 | AURORA | 34018 | 160 |  |  | VLT - VEÍCULO LEVE SOBRE TRILHO | PRAINHA | LAJE ENTRE ESTACAS - 89 À 92 | 6 | 28 | 9 | 6 | 2014-05-22 | 2014-05-03 | 2014-04-30 | 53.76 | 54.16 | 37.66 | 48.87 | 46.15 | 49.43 | 7 | 10
219 | 59 | 2014-04-24 | 14:34 | 40B | 40 | AURORA | 34017 | 165 |  |  | VLT - VEÍCULO LEVE SOBRE TRILHO | PRAINHA | LAJE ENTRE ESTACAS - 89 À 92 | 6 | 28 | 9 | 8 | 2014-05-22 | 2014-05-03 | 2014-05-02 | 47.92 | 47.77 | 41.51 | 40.77 | 41.8 | 39.87 | 7 | 10
220 | 59 | 2014-04-24 | 14:55 | 40B | 40 | AURORA | 34024 | 160 |  |  | VLT - VEÍCULO LEVE SOBRE TRILHO | PRAINHA | LAJE ENTRE ESTACAS - 89 À 92 | 6 | 28 | 11 | 8 | 2014-05-22 | 2014-05-05 | 2014-05-02 | 47.34 | 48.8 | 47.71 | 37.65 | 45.4 | 41.79 | 7 | 10
221 | 60 | 2014-04-24 | 14:10 | 30C | 30 | AURORA | 34022 | 130 |  |  | VLT - VEÍCULO LEVE SOBRE TRILHO | CANTEIRO CENTRAL | PRÉ-LAJE P/ PONTE COXIPÓ - 60 PÇ. PL1 | 6 | 28 | 8 | 8 | 2014-05-22 | 2014-05-02 | 2014-05-02 | 26.84 | 28 | 23.63 | 25.36 | 25.13 | 25.44 | 4 | 10
222 | 61 | 2014-04-24 | 09:30 | 25C | 25 | AURORA | 33986 | 220 |  |  | VLT - VEÍCULO LEVE SOBRE TRILHO | CCO - CAIXA D'ÁGUA | ESTACA - 42, 3, 6 (EIXO O2) | 6 | 28 | 8 | 8 | 2014-05-22 | 2014-05-02 | 2014-05-02 | 50.33 | 36.41 | 42.55 | 47.15 | 43.4 | 43 | 6 | 10
223 | 61 | 2014-04-24 | 10:40 | 25C | 25 | AURORA | 33992 | 230 |  |  | VLT - VEÍCULO LEVE SOBRE TRILHO | CCO - CAIXA D'ÁGUA | ESTACA - 9, 11 (EICO 03) | 6 | 28 | 8 | 8 | 2014-05-22 | 2014-05-02 | 2014-05-02 | 48.04 | 52.88 | 40.95 | 45.06 | 39.23 | 44.08 | 4 | 10
224 | 62 | 2014-04-24 | 14:41 | 25C | 25 | AURORA | 34027 | 230 |  |  | VLT - VEÍCULO LEVE SOBRE TRILHO | ESTAÇÃO DO PORTO | ESTACA - C P.4, P161 (MÓDULO 12), P162, P115 (MÓDULO 13) | 6 | 28 | 8 | 8 | 2014-05-22 | 2014-05-02 | 2014-05-02 | 45.82 | 33.47 | 45.54 | 42.95 | 40.73 | 43.75 | 7 | 10
225 | 62 | 2014-04-24 | 16:32 | 25C | 25 | AURORA | 34038 | 240 |  |  | VLT - VEÍCULO LEVE SOBRE TRILHO | ESTAÇÃO DO PORTO | BLOCO - T01 (POSIÇÃO T01), T03 (POSIÇÃO T03), T05 (POSIÇAO T05), T02 (POSIÇÃO T02), T04 (POSIÇÃO T04) | 6 | 28 | 8 | 8 | 2014-05-22 | 2014-05-02 | 2014-05-02 | 54.01 | 43.62 | 39.29 | 40.3 | 43.99 | 41.1 | 7 | 10
226 | 63 | 2014-04-24 | 16:09 | 30C | 30 | AURORA | 34036 | 155 |  |  | VLT - VEÍCULO LEVE SOBRE TRILHO | PONTE DO PORTO | TRANVERSSINA DO P6 AO P7 | 6 | 28 | 8 | 8 | 2014-05-22 | 2014-05-02 | 2014-05-02 | 28.98 | 34.03 | 31.25 | 30.39 | 29.98 | 29.35 | 8 | 10
227 | 64 | 2014-04-16 | 09:09 | 25C | 25 | AURORA | 33630 | 230 |  |  | VLT - VEÍCULO LEVE SOBRE TRILHO | ESTAÇÃO DO PORTO | ESTACA - B P.3, C P.4 (MÓDULO 01), P104, P105, P106 (MÓDULO 02) | 6 | 29 | 14 | 14 | 2014-05-15 | 2014-04-30 | 2014-04-30 | 42.68 | 44.84 | 44.86 | 44 | 43.35 | 46.24 | 7 | 10
228 | 64 | 2014-04-16 | 10:22 | 25C | 25 | AURORA | 33642 | 240 |  |  | VLT - VEÍCULO LEVE SOBRE TRILHO | ESTAÇÃO DO PORTO | ESTACA - P107 (MÓDULO 03), P108, P109 (MÓDULO 04), P110, P125, P127 (MÓDULO 05) | 6 | 30 | 14 | 14 | 2014-05-16 | 2014-04-30 | 2014-04-30 | 59.21 | 44.89 | 51.38 | 51.16 | 50.25 | 50.45 | 7 | 10
229 | 64 | 2014-04-16 | 14:43 | 25C | 25 | AURORA | 33693 | 225 |  |  | VLT - VEÍCULO LEVE SOBRE TRILHO | ESTAÇÃO DO PORTO | ESTACA - P126, P111, P112, P127, P113, P128 (MÓDULO 06) | 6 | 30 | 14 | 14 | 2014-05-16 | 2014-04-30 | 2014-04-30 | 46.78 | 47.54 | 40.65 | 41.14 | 39.72 | 42.53 | 7 | 10
230 | 65 | 2014-04-16 | 09:00 | 25C | 25 | AURORA | 33632 | 260 |  |  | VLT - VEÍCULO LEVE SOBRE TRILHO | CCO - CAIXA D'ÁGUA | ESTACA - 7, 11, 13 (EIXO 01) | 6 | 29 | 17 | 14 | 2014-05-15 | 2014-05-03 | 2014-04-30 | 32.44 | 30.43 | 35.12 | 35.78 | 35.74 | 35.01 | 6 | 10
231 | 65 | 2014-04-16 | 10:21 | 25C | 25 | AURORA | 33641 | 250 |  |  | VLT - VEÍCULO LEVE SOBRE TRILHO | CCO - CAIXA D'ÁGUA | ESTACA - 18, 15 (EIxO 01) | 6 | 30 | 19 | 14 | 2014-05-16 | 2014-05-05 | 2014-04-30 | 38.92 | 38.72 | 34.77 | 37.36 | 35.33 | 35.14 | 6 | 10
232 | 66 | 2014-04-16 | 10:20 | 25C | 25 | AURORA | 33639 | 140 |  |  | VLT - VEÍCULO LEVE SOBRE TRILHO | TRINCHEIRA LUIZ FELIPE | TERRA ARMADA - 7 PÇ. D1, 7 PÇ. C2, 6 PÇ. A4, 2 PÇ. D | 6 | 29 | 16 | 14 | 2014-05-15 | 2014-05-02 | 2014-04-30 | 23.43 | 21.68 | 24.23 | 23.62 | 22.4 | 23.43 | 5 | 10
233 | 66 | 2014-04-16 | 16:09 | 25C | 25 | AURORA | 33708 | 130 |  |  | VLT - VEÍCULO LEVE SOBRE TRILHO | TRINCHEIRA LUIZ FELIPE | TERRA ARMADA - 13 PÇ. A4, 1 PÇ. E, 1 PÇ. D | 6 | 29 | 29 | 16 | 2014-05-15 | 2014-05-15 | 2014-05-02 | 17.63 |  | 18.13 | 17.53 | 16.93 | 18.39 | 5 | 10
234 | 67 | 2014-04-25 | 08:55 | 25C | 25 | AURORA | 34087 | 235 |  |  | VLT - VEÍCULO LEVE SOBRE TRILHO | ESTAÇÃO DO PORTO | ESTACA - C P.1, B P.2 (MÓDULO 01) | 6 | 31 | 10 | 10 | 2014-05-26 | 2014-05-05 | 2014-05-05 | 42.88 | 46.35 | 49.35 | 38.57 | 41.66 | 48.47 | 3 | 10
235 | 68 | 2014-04-22 | 15:23 | 40B | 40 | AURORA | 33858 | 170 |  |  | VLT - VEÍCULO LEVE SOBRE TRILHO | PRAINHA | LAJE ENTRE ESTACA - 51 + 5MT À 52 | 6 | 29 | 14 | 14 | 2014-05-21 | 2014-05-06 | 2014-05-06 | 54.21 | 52.8 | 46.5 | 48.38 | 47.53 | 50.24 | 6 | 10
236 | 68 | 2014-04-22 | 15:40 | 40B | 40 | AURORA | 33859 | 180 |  |  | VLT - VEÍCULO LEVE SOBRE TRILHO | PRAINHA | LAJE ENTRE ESTACA - 51 + 5MT À 52 | 6 | 29 | 14 | 14 | 2014-05-21 | 2014-05-06 | 2014-05-06 | 53.09 | 56.24 | 43.47 | 43.76 | 51.76 | 50.66 | 6 | 10
237 | 69 | 2014-04-26 | 12:20 | 35 | 35 | AURORA | 34180 | 180 |  |  | VLT - VEÍCULO LEVE SOBRE TRILHO | CCO | TRILHO DO EIXO 915B - BERÇO E BASE (PK 0+56.60 AO 0+30.80) | 6 | 32 | 32 | 9 | 2014-05-28 | 2014-05-28 | 2014-05-05 | 39.39 |  | 35.27 | 37.99 | 36.8 | 37.14 | 7 | 10
238 | 69 | 2014-04-26 | 13:15 | 35 | 35 | AURORA | 34182 | 180 |  |  | VLT - VEÍCULO LEVE SOBRE TRILHO | CCO | TRILHO DO EIXO 915B - BERÇO E BASE (PK 0+30.80 AO 0+18.90) | 6 | 32 | 10 | 9 | 2014-05-28 | 2014-05-06 | 2014-05-05 | 38.16 | 41.79 | 37.01 | 33.88 | 41.77 | 39.7 | 7 | 10
239 | 70 | 2014-04-25 | 15:36 | 30C | 30 | AURORA | 34136 | 140 |  |  | VLT - VEÍCULO LEVE SOBRE TRILHO | CCO | BLOCO DA CATENÁRIA - E131, E133, E136, E107, E110 | 6 | 31 | 11 | 10 | 2014-05-26 | 2014-05-06 | 2014-05-05 | 28.5 | 31.05 | 20.03 | 25.39 | 25.66 | 24.73 | 6 | 10
240 | 71 | 2014-04-28 | 08:47 | 30C | 30 | AURORA | 34242 | 120 |  |  | VLT - VEÍCULO LEVE SOBRE TRILHO | CANTEIRO CENTRAL | PRÉ-LAJE P/ PONTE COXIPÓ - 87 PÇ. PL1 | 6 | 28 | 10 | 5 | 2014-05-26 | 2014-05-08 | 2014-05-03 |  |  | 17.98 | 18.86 | 18.17 | 16.98 | 4 | 10
241 | 72 | 2014-04-28 | 10:15 | 25C | 25 | AURORA | 34252 | 250 |  |  | VLT - VEÍCULO LEVE SOBRE TRILHO | CCO - CAIXA D'ÁGUA | ESTACA - 2, 4 (EIXO 03) | 6 | 28 | 10 | 4 | 2014-05-26 | 2014-05-08 | 2014-05-02 |  |  | 34.78 | 33.77 | 30.61 | 26.98 | 5 | 10
242 | 72 | 2014-04-28 | 11:21 | 25C | 25 | AURORA | 34289 | 250 |  |  | VLT - VEÍCULO LEVE SOBRE TRILHO | CCO - CAIXA D'ÁGUA | ESTACA - 6, 17 (EIXO 03) | 6 | 28 | 10 | 5 | 2014-05-26 | 2014-05-08 | 2014-05-03 |  |  | 36.8 | 38.36 | 39.28 | 30.93 | 5 | 10
243 | 73 | 2014-04-26 | 10:15 | 25C | 25 | AURORA | 34165 | 250 |  |  | VLT - VEÍCULO LEVE SOBRE TRILHO | CCO - CAIXA D'ÁGUA | ESTACA - 3, 7, 11 (EIXO 03) | 6 | 32 | 7 | 7 | 2014-05-28 | 2014-05-03 | 2014-05-03 | 36.13 | 37.96 | 31.69 |  | 31.35 |  | 5 | 10
244 | 73 | 2014-04-26 | 12:00 | 25C | 25 | AURORA | 34175 | 250 |  |  | VLT - VEÍCULO LEVE SOBRE TRILHO | CCO - CAIXA D'ÁGUA | ESTACA - 15, 18 (EIXO 03) | 6 | 32 | 7 | 9 | 2014-05-28 | 2014-05-03 | 2014-05-05 | 42.48 | 44.86 |  |  | 32.82 | 35.92 | 7 | 10
245 | 74 | 2014-04-25 | 12:06 | 25C | 25 | AURORA | 34102 | 230 |  |  | VLT - VEÍCULO LEVE SOBRE TRILHO | CCO - CAIXA D'ÁGUA | ESTACA - 3, 2, 5 (EIXO 03) | 6 | 31 | 11 | 11 | 2014-05-26 | 2014-05-06 | 2014-05-06 | 48.34 | 50.04 | 46.79 | 40.4 | 41.16 | 42.11 | 7 | 10
246 | 74 | 2014-04-25 | 13:25 | 25C | 25 | AURORA | 34106 | 230 |  |  | VLT - VEÍCULO LEVE SOBRE TRILHO | CCO - CAIXA D'ÁGUA | ESTACA - 3, 8, 1, 5, 9 (EIXO 03) | 6 | 31 | 11 | 10 | 2014-05-26 | 2014-05-06 | 2014-05-05 | 43.06 | 46.22 | 35.54 | 41.79 | 38.01 | 39.42 | 7 | 10
247 | 74 | 2014-04-25 | 15:30 | 25C | 25 | AURORA | 34119 | 230 |  |  | VLT - VEÍCULO LEVE SOBRE TRILHO | CCO - CAIXA D'ÁGUA | ESTACA - 9, 13, 1 (EIXO 03) | 6 | 31 | 11 | 10 | 2014-05-26 | 2014-05-06 | 2014-05-05 | 45.26 | 49.52 | 32.53 | 37.84 | 40.4 | 39.74 | 7 | 10
248 | 75 | 2014-04-29 | 09:51 | 40B | 40 | AURORA | 34346 | 145 |  |  | VLT - VEÍCULO LEVE SOBRE TRILHO | PRAINHA | LAJE ENTRE ESTACAS - 95 À 98 | 6 | 28 | 9 | 9 | 2014-05-27 | 2014-05-08 | 2014-05-08 |  |  | 36.13 | 35.04 | 35.54 | 31.64 | 7 | 10
249 | 75 | 2014-04-29 | 10:02 | 40B | 40 | AURORA | 34350 | 150 |  |  | VLT - VEÍCULO LEVE SOBRE TRILHO | PRAINHA | LAJE ENTRE ESTACAS - 95 À 98 | 6 | 28 | 9 | 8 | 2014-05-27 | 2014-05-08 | 2014-05-07 |  |  | 51.12 | 40.59 | 45.39 | 47.38 | 7 | 10
250 | 75 | 2014-04-29 | 10:17 | 40B | 40 | AURORA | 34347 | 145 |  |  | VLT - VEÍCULO LEVE SOBRE TRILHO | PRAINHA | LAJE ENTRE ESTACAS - 95 À 98 | 6 | 28 | 9 | 9 | 2014-05-27 | 2014-05-08 | 2014-05-08 |  |  | 35.73 | 35.06 | 34.92 | 37.06 | 7 | 10
251 | 75 | 2014-04-29 | 10:29 | 40B | 40 | AURORA | 34351 | 145 |  |  | VLT - VEÍCULO LEVE SOBRE TRILHO | PRAINHA | LAJE ENTRE ESTACAS - 95 À 98 | 6 | 28 | 9 | 9 | 2014-05-27 | 2014-05-08 | 2014-05-08 |  |  | 46.74 | 46.37 | 44.6 | 49.71 | 7 | 10
252 | 75 | 2014-04-29 | 10:40 | 40B | 40 | AURORA | 34358 | 150 |  |  | VLT - VEÍCULO LEVE SOBRE TRILHO | PRAINHA | LAJE ENTRE ESTACAS - 95 À 98 | 6 | 28 | 9 | 9 | 2014-05-27 | 2014-05-08 | 2014-05-08 |  |  | 42.79 | 42.27 | 50.11 | 46.33 | 7 | 10
253 | 75 | 2014-04-29 | 11:03 | 40B | 40 | AURORA | 34359 | 160 |  |  | VLT - VEÍCULO LEVE SOBRE TRILHO | PRAINHA | LAJE ENTRE ESTACAS - 95 À 98 | 6 | 28 | 9 | 8 | 2014-05-27 | 2014-05-08 | 2014-05-07 |  |  | 48.22 | 46.24 | 41.55 | 35.85 | 7 | 10
254 | 75 | 2014-04-29 | 11:25 | 40B | 40 | AURORA | 34364 | 170 |  |  | VLT - VEÍCULO LEVE SOBRE TRILHO | PRAINHA | LAJE ENTRE ESTACAS - 95 À 98 | 6 | 28 | 9 | 9 | 2014-05-27 | 2014-05-08 | 2014-05-08 |  |  | 41.6 | 47.94 | 43.62 | 50.71 | 7 | 10
255 | 76 | 2014-04-29 | 11:40 | 40B | 40 | AURORA | 34363 | 150 |  |  | VLT - VEÍCULO LEVE SOBRE TRILHO | PRAINHA | LAJE ENTRE ESTACAS - 95 À 98 | 6 | 28 | 9 | 7 | 2014-05-27 | 2014-05-08 | 2014-05-06 |  |  | 42.82 | 43.53 | 38.85 | 40.39 | 7 | 10
256 | 76 | 2014-04-29 | 11:53 | 40B | 40 | AURORA | 34365 | 145 |  |  | VLT - VEÍCULO LEVE SOBRE TRILHO | PRAINHA | LAJE ENTRE ESTACAS - 95 À 98 | 6 | 28 | 9 | 9 | 2014-05-27 | 2014-05-08 | 2014-05-08 |  |  | 49.2 | 46.12 | 42.36 | 47.67 | 7 | 10
257 | 76 | 2014-04-29 | 12:13 | 40B | 40 | AURORA | 34366 | 150 |  |  | VLT - VEÍCULO LEVE SOBRE TRILHO | PRAINHA | LAJE ENTRE ESTACAS - 95 À 98 | 6 | 28 | 9 | 9 | 2014-05-27 | 2014-05-08 | 2014-05-08 |  |  | 44.51 | 44.83 | 45.63 | 41.7 | 7 | 10
258 | 76 | 2014-04-29 | 12:45 | 40B | 40 | AURORA | 34367 | 145 |  |  | VLT - VEÍCULO LEVE SOBRE TRILHO | PRAINHA | LAJE ENTRE ESTACAS - 95 À 98 | 6 | 28 | 9 | 9 | 2014-05-27 | 2014-05-08 | 2014-05-08 |  |  | 44.47 | 44.6 | 43.18 | 46.5 | 7 | 10
259 | 76 | 2014-04-29 | 12:58 | 40B | 40 | AURORA | 34372 | 155 |  |  | VLT - VEÍCULO LEVE SOBRE TRILHO | PRAINHA | LAJE ENTRE ESTACAS - 95 À 98 | 6 | 28 | 7 | 9 | 2014-05-27 | 2014-05-06 | 2014-05-08 |  |  | 43.75 | 46.29 | 49.43 | 47.15 | 7 | 10
260 | 76 | 2014-04-29 | 13:15 | 40B | 40 | AURORA | 34373 | 120 |  |  | VLT - VEÍCULO LEVE SOBRE TRILHO | PRAINHA | VIGA DE COROAMENTO - ESTACA 22 À 23 LADO DIR. E ESQ.(RESTAURAÇÃO 1MT) | 6 | 28 | 9 | 9 | 2014-05-27 | 2014-05-08 | 2014-05-08 |  |  | 52.83 | 41.44 | 48.14 | 42.6 | 7 | 10
261 | 77 | 2014-04-25 | 09:10 | 40B | 40 | AURORA | 34080 | 150 |  |  | VLT - VEÍCULO LEVE SOBRE TRILHO | TRIGO DE LOUREIRO | LAJE ENTRE VIGAS - V1 À V7 | 6 | 28 | 11 | 11 | 2014-05-23 | 2014-05-06 | 2014-05-06 | 43.34 | 49.66 | 46.42 | 43.86 | 41.41 | 41.67 | 8 | 10
262 | 77 | 2014-04-25 | 09:35 | 40B | 40 | AURORA | 34089 | 170 |  |  | VLT - VEÍCULO LEVE SOBRE TRILHO | TRIGO DE LOUREIRO | LAJE ENTRE VIGAS - V1 À V7 | 6 | 28 | 11 | 11 | 2014-05-23 | 2014-05-06 | 2014-05-06 | 45.94 | 43.48 | 36.83 | 36.4 | 36.13 | 41.05 | 8 | 10
263 | 77 | 2014-04-25 | 09:57 | 40B | 40 | AURORA | 34091 | 170 |  |  | VLT - VEÍCULO LEVE SOBRE TRILHO | TRIGO DE LOUREIRO | LAJE ENTRE VIGAS - V1 À V7 | 6 | 28 | 12 | 11 | 2014-05-23 | 2014-05-07 | 2014-05-06 | 44.27 | 43.62 | 39.95 | 43.02 | 38.3 | 36.77 | 8 | 10
264 | 77 | 2014-04-25 | 10:23 | 40B | 40 | AURORA | 34095 | 180 |  |  | VLT - VEÍCULO LEVE SOBRE TRILHO | TRIGO DE LOUREIRO | LAJE ENTRE VIGAS - V1 À V7 | 6 | 28 | 12 | 11 | 2014-05-23 | 2014-05-07 | 2014-05-06 | 40.65 | 51.46 | 36.83 | 40.72 | 42.21 | 37.93 | 8 | 10
265 | 77 | 2014-04-25 | 11:00 | 40B | 40 | AURORA | 34098 | 170 |  |  | VLT - VEÍCULO LEVE SOBRE TRILHO | TRIGO DE LOUREIRO | LAJE ENTRE VIGAS - V1 À V7 | 6 | 28 | 13 | 11 | 2014-05-23 | 2014-05-08 | 2014-05-06 | 48.97 | 51.3 | 35.73 | 44.63 | 43.74 | 42.87 | 8 | 10
266 | 77 | 2014-04-25 | 12:40 | 40B | 40 | AURORA | 34100 | 145 |  |  | VLT - VEÍCULO LEVE SOBRE TRILHO | TRIGO DE LOUREIRO | LAJE ENTRE VIGAS - V1 À V7 | 6 | 28 | 11 | 11 | 2014-05-23 | 2014-05-06 | 2014-05-06 | 47.05 | 41.02 | 37.83 | 42.26 | 40.15 | 40.08 | 8 | 10
268 | 78 | 2014-04-25 | 13:39 | 40B | 40 | AURORA | 34109 | 150 |  |  | VLT - VEÍCULO LEVE SOBRE TRILHO | TRIGO DE LOUREIRO | LAJE ENTRE VIGAS - V1 À V7 | 6 | 28 | 13 | 12 | 2014-05-23 | 2014-05-08 | 2014-05-07 | 41.69 | 42.06 | 43.16 | 39.43 | 33.98 | 40.99 | 8 | 10
269 | 78 | 2014-04-25 | 14:26 | 40B | 40 | AURORA | 34117 | 150 |  |  | VLT - VEÍCULO LEVE SOBRE TRILHO | TRIGO DE LOUREIRO | LAJE ENTRE VIGAS - V1 À V7 | 6 | 28 | 13 | 12 | 2014-05-23 | 2014-05-08 | 2014-05-07 | 52.02 | 40.79 | 47.9 | 45.52 | 41.37 | 42.56 | 8 | 10
270 | 78 | 2014-04-25 | 15:08 | 40B | 40 | AURORA | 34122 | 175 |  |  | VLT - VEÍCULO LEVE SOBRE TRILHO | TRIGO DE LOUREIRO | LAJE ENTRE VIGAS - V1 À V7 | 6 | 28 | 12 | 12 | 2014-05-23 | 2014-05-07 | 2014-05-07 | 47.68 | 48.93 | 46.5 | 38.24 | 46.04 | 38.15 | 8 | 10
271 | 78 | 2014-04-25 | 15:50 | 40B | 40 | AURORA | 34130 | 170 |  |  | VLT - VEÍCULO LEVE SOBRE TRILHO | TRIGO DE LOUREIRO | LAJE ENTRE VIGAS - V1 À V7 | 6 | 28 | 13 | 12 | 2014-05-23 | 2014-05-08 | 2014-05-07 | 49.02 | 47.98 | 40.69 | 44.51 | 41.71 | 40.49 | 8 | 10
272 | 78 | 2014-04-25 | 16:55 | 40B | 40 | AURORA | 34138 | 180 |  |  | VLT - VEÍCULO LEVE SOBRE TRILHO | TRIGO DE LOUREIRO | LAJE ENTRE VIGAS - V1 À V7 | 6 | 28 | 12 | 12 | 2014-05-23 | 2014-05-07 | 2014-05-07 | 49.53 | 39.47 | 45.84 | 47.08 | 48.71 | 48.52 | 8 | 10
273 | 78 | 2014-04-25 | 18:08 | 40B | 40 | AURORA | 34147 | 155 |  |  | VLT - VEÍCULO LEVE SOBRE TRILHO | TRIGO DE LOUREIRO | LAJE ENTRE VIGAS - V1 À V7 | 6 | 28 | 11 | 11 | 2014-05-23 | 2014-05-06 | 2014-05-06 | 44.08 | 41.88 | 43.91 | 42.51 | 43.67 | 43.42 | 2 | 10
274 | 79 | 2014-04-29 | 14:46 | 30C | 30 | AURORA | 34387 | 140 |  |  | VLT - VEÍCULO LEVE SOBRE TRILHO | UFMT | TRAVESSA DE APOIO DA PONTE ENCONTRO 1 | 6 | 28 | 9 | 7 | 2014-05-27 | 2014-05-08 | 2014-05-06 |  |  | 38.41 | 41.52 | 43.7 | 42.4 | 6 | 10
275 | 79 | 2014-04-29 | 15:04 | 30C | 30 | AURORA | 34385 | 150 |  |  | VLT - VEÍCULO LEVE SOBRE TRILHO | UFMT | TRAVESSA DA PONTE 1 E 2 ENCONTRO 1 | 6 | 28 | 9 | 9 | 2014-05-27 | 2014-05-08 | 2014-05-08 |  |  | 38.8 | 40.79 | 37.55 | 41 | 6 | 10
276 | 79 | 2014-04-29 | 12:58 | 30C | 30 | AURORA | 34393 | 145 |  |  | VLT - VEÍCULO LEVE SOBRE TRILHO | UFMT | TRAVESSA DA PONTE 1 E 2 ENCONTRO 2 | 6 | 28 | 9 | 6 | 2014-05-27 | 2014-05-08 | 2014-05-05 |  |  | 45.15 |  | 41.85 | 42.04 | 6 | 10
277 | 80 | 2014-04-25 | 12:58 | 30C | 30 | AURORA | 34105 | 145 |  |  | VLT - VEÍCULO LEVE SOBRE TRILHO | PONTE DO PORTO | LAJE ENTRE E1 AO P1 | 6 | 28 | 11 | 11 | 2014-05-23 | 2014-05-06 | 2014-05-06 | 55.27 | 39.18 | 47.42 | 47.8 | 52.01 | 45.34 | 7 | 10
278 | 80 | 2014-04-25 | 13:22 | 30C | 30 | AURORA | 34108 | 160 |  |  | VLT - VEÍCULO LEVE SOBRE TRILHO | PONTE DO PORTO | LAJE ENTRE E1 AO P1 | 6 | 28 | 28 | 11 | 2014-05-23 | 2014-05-23 | 2014-05-06 | 40.79 |  | 42.11 | 47.15 | 38.77 | 45.52 | 7 | 10
279 | 80 | 2014-04-25 | 13:47 | 30C | 30 | AURORA | 34107 | 135 |  |  | VLT - VEÍCULO LEVE SOBRE TRILHO | PONTE DO PORTO | LAJE ENTRE E1 AO P1 | 6 | 28 | 11 | 11 | 2014-05-23 | 2014-05-06 | 2014-05-06 | 49.69 | 39.79 | 40.18 | 43.62 | 46.82 | 41.81 | 7 | 10
280 | 80 | 2014-04-25 | 14:06 | 30C | 30 | AURORA | 34110 | 155 |  |  | VLT - VEÍCULO LEVE SOBRE TRILHO | PONTE DO PORTO | LAJE ENTRE E1 AO P1 | 6 | 31 | 11 | 10 | 2014-05-26 | 2014-05-06 | 2014-05-05 | 40.97 | 39.39 | 41 | 43.24 | 41.83 | 37.11 | 7 | 10
281 | 80 | 2014-04-25 | 14:22 | 30C | 30 | AURORA | 34118 | 160 |  |  | VLT - VEÍCULO LEVE SOBRE TRILHO | PONTE DO PORTO | LAJE ENTRE E1 AO P1 | 6 | 31 | 11 | 11 | 2014-05-26 | 2014-05-06 | 2014-05-06 | 46.78 | 46.56 | 39.41 | 45.17 | 45.19 | 41.06 | 7 | 10
282 | 80 | 2014-04-25 | 14:45 | 30C | 30 | AURORA | 34120 | 160 |  |  | VLT - VEÍCULO LEVE SOBRE TRILHO | PONTE DO PORTO | LAJE ENTRE E1 AO P1 | 6 | 31 | 11 | 10 | 2014-05-26 | 2014-05-06 | 2014-05-05 | 45.4 | 34.07 | 39.3 | 37.87 | 39.25 | 31.4 | 7 | 10
283 | 80 | 2014-04-25 | 15:03 | 30C | 30 | AURORA | 34123 | 160 |  |  | VLT - VEÍCULO LEVE SOBRE TRILHO | PONTE DO PORTO | LAJE ENTRE E1 AO P1 | 6 | 31 | 11 | 10 | 2014-05-26 | 2014-05-06 | 2014-05-05 | 45.47 | 43.52 | 41.7 | 43.32 | 41.11 | 36.41 | 7 | 10
284 | 81 | 2014-04-25 | 15:22 | 30C | 30 | AURORA | 34124 | 145 |  |  | VLT - VEÍCULO LEVE SOBRE TRILHO | PONTE DO PORTO | LAJE ENTRE E1 AO P1 | 6 | 31 | 11 | 11 | 2014-05-26 | 2014-05-06 | 2014-05-06 | 40.01 | 42.6 | 38.27 | 40.95 | 38.94 | 42.7 | 7 | 10
285 | 81 | 2014-04-25 | 15:42 | 30C | 30 | AURORA | 34127 | 145 |  |  | VLT - VEÍCULO LEVE SOBRE TRILHO | PONTE DO PORTO | LAJE ENTRE E1 AO P1 | 6 | 28 | 11 | 10 | 2014-05-23 | 2014-05-06 | 2014-05-05 | 42.98 | 41.75 | 39.55 | 37.37 | 35.08 | 43.01 | 7 | 10
286 | 81 | 2014-04-25 | 16:07 | 30C | 30 | AURORA | 34134 | 135 |  |  | VLT - VEÍCULO LEVE SOBRE TRILHO | PONTE DO PORTO | LAJE ENTRE E1 AO P1 | 6 | 28 | 11 | 10 | 2014-05-23 | 2014-05-06 | 2014-05-05 | 43.56 | 37.96 | 42.74 | 43.6 | 43.91 | 40.73 | 7 | 10
287 | 81 | 2014-04-25 | 17:15 | 30C | 30 | AURORA | 34140 | 140 |  |  | VLT - VEÍCULO LEVE SOBRE TRILHO | PONTE DO PORTO | TRANSVERSSINA DO P4 AO P5 | 6 | 28 | 11 | 11 | 2014-05-23 | 2014-05-06 | 2014-05-06 | 41.86 | 41.19 | 42.78 | 42 | 38.4 | 41.35 | 3 | 10
288 | 82 | 2014-04-25 | 17:00 | 25C | 25 | MÉTRICA |  |  |  |  | VLT - VEÍCULO LEVE SOBRE TRILHO | TRINCHEIRA LUIZ FELIPE | TIRANTE ENTRE ESTACAS E74 À E64 | 4 | 28 | 7 |  | 2014-05-23 | 2014-05-02 | [7 empty] | 0 | 5
289 | 82 | 2014-04-24 | 17:00 | 25C | 25 | MÉTRICA |  |  |  |  | VLT - VEÍCULO LEVE SOBRE TRILHO | TRINCHEIRA LUIZ FELIPE | TITANTE ENTRE ESTACAS E74 À E79 | 4 | 28 | 7 |  | 2014-05-22 | 2014-05-01 | [7 empty] | 0 | 5
290 | 84 | 2014-04-29 | 14:04 | 25C | 25 | AURORA | 34383 | 130 |  |  | VLT - VEÍCULO LEVE SOBRE TRILHO | PONTE RIO COXIPÓ | CAMISA DO TUBULÃO - 2º LANCE LD E LE DO (E1) PONTE MONTANTE | 6 | 28 | 9 | 9 | 2014-05-27 | 2014-05-08 | 2014-05-08 |  |  | 34.44 | 34.89 | 32.89 | 32.65 | 6 | 10
291 | 85 | 2014-04-24 | 13:56 | 25C | 25 | AURORA | 34021 | 120 |  |  | VLT - VEÍCULO LEVE SOBRE TRILHO | PONTE RIO COXIPÓ | TUBULÃO - PREENCHIMENTO LADO DIREITO E2 PONTE JUSANTE | 6 | 28 | 11 | 9 | 2014-05-22 | 2014-05-05 | 2014-05-03 |  |  | 34.03 | 34.56 | 31.68 | 35.38 | 8 | 10
292 | 85 | 2014-04-24 | 14:20 | 25C | 25 | AURORA | 34023 | 155 |  |  | VLT - VEÍCULO LEVE SOBRE TRILHO | PONTE RIO COXIPÓ | TUBULÃO - PREENCHIMENTO LADO DIREITO E2 PONTE JUSANTE | 6 | 28 | 11 | 9 | 2014-05-22 | 2014-05-05 | 2014-05-03 |  |  | 37.08 | 33.5 | 35.82 | 37.03 | 8 | 10
293 | 86 | 2014-04-23 | 19:49 | 25C | 25 | AURORA | 33959 | 150 |  |  | VLT - VEÍCULO LEVE SOBRE TRILHO | PONTE RIO COXIPÓ | TUBULÃO - PREENCHIMENTO LADO ESQUERDO E1 PONTE JUSANTE | 6 | 29 | 13 | 12 | 2014-05-22 | 2014-05-06 | 2014-05-05 | 45.12 | 39.06 | 39.5 | 40.44 | 36.59 | 37.39 | 8 | 10
294 | 86 | 2014-04-23 | 20:29 | 25C | 25 | AURORA | 33960 | 145 |  |  | VLT - VEÍCULO LEVE SOBRE TRILHO | PONTE RIO COXIPÓ | TUBULÃO - PREENCHIMENTO LADO ESQUERDO E1 PONTE JUSANTE | 6 | 29 | 13 | 13 | 2014-05-22 | 2014-05-06 | 2014-05-06 | 40.04 | 40.81 | 36.13 | 33.05 | 35.97 | 36.41 | 8 | 10
295 | 87 | 2014-04-26 | 08:09 | 40B | 40 | AURORA | 34155 | 140 |  |  | VLT - VEÍCULO LEVE SOBRE TRILHO | PRAINHA | LAJE ENTRE ESTACAS - 93 À 95 | 6 | 28 | 32 | 10 | 2014-05-24 | 2014-05-28 | 2014-05-06 |  |  | 43.37 | 43.16 | 38.18 | 36.15 | 7 | 10
296 | 87 | 2014-04-26 | 08:27 | 40B | 40 | AURORA | 34157 | 165 |  |  | VLT - VEÍCULO LEVE SOBRE TRILHO | PRAINHA | LAJE ENTRE ESTACAS - 93 À 95 | 6 | 28 | 31 | 10 | 2014-05-24 | 2014-05-27 | 2014-05-06 |  |  | 25.74 | 44.13 | 42.42 | 43.12 | 7 | 10
297 | 87 | 2014-04-26 | 08:38 | 40B | 40 | AURORA | 34159 | 180 |  |  | VLT - VEÍCULO LEVE SOBRE TRILHO | PRAINHA | LAJE ENTRE ESTACAS - 93 À 95 | 6 | 28 | 32 | 10 | 2014-05-24 | 2014-05-28 | 2014-05-06 |  |  | 43.37 | 46.12 | 40.86 | 36.41 | 7 | 10
298 | 87 | 2014-04-26 | 09:06 | 40B | 40 | AURORA | 34162 | 160 |  |  | VLT - VEÍCULO LEVE SOBRE TRILHO | PRAINHA | LAJE ENTRE ESTACAS - 93 À 95 | 6 | 28 | 32 | 32 | 2014-05-24 | 2014-05-28 | 2014-05-28 |  |  | 40.59 | 42.86 | 45.57 | 47.68 | 7 | 10
299 | 87 | 2014-04-26 | 09:33 | 40B | 40 | AURORA | 34164 | 175 |  |  | VLT - VEÍCULO LEVE SOBRE TRILHO | PRAINHA | LAJE ENTRE ESTACAS - 93 À 95 | 6 | 28 | 32 | 10 | 2014-05-24 | 2014-05-28 | 2014-05-06 |  |  | 44.87 | 43.43 | 40.54 | 39.85 | 7 | 10
300 | 87 | 2014-04-26 | 10:10 | 40B | 40 | AURORA | 34169 | 165 |  |  | VLT - VEÍCULO LEVE SOBRE TRILHO | PRAINHA | LAJE ENTRE ESTACAS - 93 À 95 | 6 | 28 | 31 | 10 | 2014-05-24 | 2014-05-27 | 2014-05-06 |  |  | 39.83 | 38.8 | 35.13 | 38.73 | 7 | 10
301 | 87 | 2014-04-26 | 10:22 | 40B | 40 | AURORA | 34172 | 175 |  |  | VLT - VEÍCULO LEVE SOBRE TRILHO | PRAINHA | LAJE ENTRE ESTACAS - 93 À 95 | 6 | 28 | 31 | 10 | 2014-05-24 | 2014-05-27 | 2014-05-06 |  |  | 46.04 | 46.6 | 44.84 | 37.54 | 7 | 10
302 | 88 | 2014-04-26 | 11:46 | 40B | 40 | AURORA | 34179 | 160 |  |  | VLT - VEÍCULO LEVE SOBRE TRILHO | PRAINHA | LAJE ENTRE ESTACAS - 93 À 95 | 6 | 28 | 32 | 10 | 2014-05-24 | 2014-05-28 | 2014-05-06 |  |  | 51.22 | 26.52 | 43.85 | 43.65 | 7 | 10
303 | 88 | 2014-04-26 | 12:06 | 40B | 40 | AURORA | 34181 | 180 |  |  | VLT - VEÍCULO LEVE SOBRE TRILHO | PRAINHA | LAJE ENTRE ESTACAS - 93 À 95 | 6 | 28 | 31 | 31 | 2014-05-24 | 2014-05-27 | 2014-05-27 |  |  | 39.14 | 40.44 | 45.33 | 38.97 | 7 | 10
304 | 88 | 2014-04-26 | 12:16 | 40B | 40 | AURORA | 34176 | 180 |  |  | VLT - VEÍCULO LEVE SOBRE TRILHO | PRAINHA | LAJE ENTRE ESTACAS - 93 À 95 | 6 | 32 | 7 | 10 | 2014-05-28 | 2014-05-03 | 2014-05-06 | 39.5 | 43.35 |  |  | 34.31 | 36.76 | 7 | 10
305 | 89 | 2014-04-24 | 09:10 | 25C | 25 | AURORA | 33987 | 130 |  |  | VLT - VEÍCULO LEVE SOBRE TRILHO | TRINCHEIRA LUIZ FELIPE | TERRA ARMADA - 7 PÇ. D1, 7 PÇ. C2, 6 PÇ. A4, 2 PÇ. D | 6 | 28 | 12 | 9 | 2014-05-22 | 2014-05-06 | 2014-05-03 | 25.13 | 25.26 | 22.96 | 19 | 21.81 | 21.16 | 6 | 10
306 | 89 | 2014-04-24 | 15:20 | 25C | 25 | AURORA | 34093 | 140 |  |  | VLT - VEÍCULO LEVE SOBRE TRILHO | TRINCHEIRA LUIZ FELIPE | TERRA ARMADA - 13 PÇ. A4, 2 PÇ. D | 6 | 28 | 12 | 9 | 2014-05-22 | 2014-05-06 | 2014-05-03 | 22.15 | 24.7 | 23.1 | 24.28 | 24.74 | 23.36 | 5 | 10
307 | 90 | 2014-04-26 | 13:07 | 25C | 25 | AURORA | 34186 | 135 |  |  | VLT - VEÍCULO LEVE SOBRE TRILHO | TRINCHEIRA LUIZ FELIPE | TERRA ARMADA - 7 PÇ. C2, 7 PÇ. D1, 6 PÇ. GE, 2 PÇ. D | 6 | 28 | 32 | 10 | 2014-05-24 | 2014-05-28 | 2014-05-06 |  |  | 24.18 | 30.23 | 27.45 | 22.32 | 5 | 10
308 | 91 | 2014-04-28 | 10:18 | 25C | 25 | AURORA | 34258 | 140 |  |  | VLT - VEÍCULO LEVE SOBRE TRILHO | TRINCHEIRA LUIZ FELIPE | TERRA ARMADA - 7 PÇ. C2, 7 PÇ. D1, 6 PÇ. GE, 2 PÇ. D | 6 | 28 | 10 | 5 | 2014-05-26 | 2014-05-08 | 2014-05-03 |  |  | 21.52 | 22.47 | 19.33 | 20.42 | 5 | 10
309 | 91 | 2014-04-28 | 15:32 | 25C | 25 | AURORA | 17948 | 130 |  |  | VLT - VEÍCULO LEVE SOBRE TRILHO | TRINCHEIRA LUIZ FELIPE | TERRA ARMADA - 7 PÇ. C2, 6 PÇ. GE, 3 PÇ. D1, 2 PÇ. D | 6 | 28 | 10 | 7 | 2014-05-26 | 2014-05-08 | 2014-05-05 |  |  | 23.05 | 21.72 | 20.96 | 22.38 | 5 | 10
310 | 92 | 2014-04-29 | 10:18 | 25C | 25 | AURORA | 34349 | 100 |  |  | VLT - VEÍCULO LEVE SOBRE TRILHO | TRINCHEIRA LUIZ FELIPE | TERRA ARMADA - 7 PÇ. C2, 2 PÇ. D, 2 PÇ. BD | 6 | 28 | 9 | 9 | 2014-05-27 | 2014-05-08 | 2014-05-08 |  |  | 22.31 | 23.72 | 23.61 | 23.31 | 5 | 10
311 | 92 | 2014-04-29 | 14:35 | 25C | 25 | AURORA | 34381 | 140 |  |  | VLT - VEÍCULO LEVE SOBRE TRILHO | TRINCHEIRA LUIZ FELIPE | TERRA ARMADA - 7 PÇ. C2, 6 PÇ. GE, 2 PÇ. D | 6 | 28 | 9 | 7 | 2014-05-27 | 2014-05-08 | 2014-05-06 |  |  | 24.48 | 23.13 | 24.24 | 23.55 | 3 | 10
312 | 93 | 2014-04-26 | 13:49 | 30C | 30 | AURORA | 34190 | 135 |  |  | VLT - VEÍCULO LEVE SOBRE TRILHO | TRINCHEIRA LUIZ FELIPE | VIGA DE COROAMENTO - VIADUTO 1 LADO ESQ. | 6 | 28 | 31 | 10 | 2014-05-24 | 2014-05-27 | 2014-05-06 |  |  | 39.11 | 42.58 | 37.41 | 40.59 | 8 | 10
313 | 93 | 2014-04-26 | 14:09 | 30C | 30 | AURORA | 34191 | 140 |  |  | VLT - VEÍCULO LEVE SOBRE TRILHO | TRINCHEIRA LUIZ FELIPE | VIGA DE COROAMENTO - VIADUTO 1 LADO ESQ. | 6 | 28 | 31 | 31 | 2014-05-24 | 2014-05-27 | 2014-05-27 |  |  | 31.75 | 45.43 | 43.14 | 34.72 | 7 | 10
314 | 93 | 2014-04-26 | 14:55 | 30C | 30 | AURORA | 34194 | 160 |  |  | VLT - VEÍCULO LEVE SOBRE TRILHO | TRINCHEIRA LUIZ FELIPE | VIGA DE COROAMENTO - VIADUTO 1 LADO ESQ. | 6 | 28 | 32 | 10 | 2014-05-24 | 2014-05-28 | 2014-05-06 |  |  | 33.98 | 37.6 | 33.83 | 28.88 | 7 | 10
315 | 93 | 2014-04-26 | 15:18 | 30C | 30 | AURORA | 34196 | 120 |  |  | VLT - VEÍCULO LEVE SOBRE TRILHO | TRINCHEIRA LUIZ FELIPE | VIGA DE COROAMENTO - VIADUTO 1 LADO ESQ. | 6 | 28 | 32 | 10 | 2014-05-24 | 2014-05-28 | 2014-05-06 |  |  | 33.47 | 39.84 | 34.61 | 33.82 | 7 | 10
316 | 93 | 2014-04-26 | 15:58 | 30C | 30 | AURORA | 34203 | 155 |  |  | VLT - VEÍCULO LEVE SOBRE TRILHO | TRINCHEIRA LUIZ FELIPE | VIGA DE COROAMENTO - VIADUTO 1 LADO ESQ. | 6 | 28 | 31 | 10 | 2014-05-24 | 2014-05-27 | 2014-05-06 |  |  | 38.27 | 35.96 | 32.76 | 32.96 | 7 | 10
317 | 93 | 2014-04-26 | 16:16 | 30C | 30 | AURORA | 34206 | 125 |  |  | VLT - VEÍCULO LEVE SOBRE TRILHO | TRINCHEIRA LUIZ FELIPE | VIGA DE COROAMENTO - VIADUTO 1 LADO ESQ. | 6 | 32 | 7 | 9 | 2014-05-28 | 2014-05-03 | 2014-05-05 | 39.58 | 38.44 |  |  | 32.51 | 33.3 | 7 | 10
318 | 93 | 2014-04-26 | 16:43 | 30C | 30 | AURORA | 34207 | 125 |  |  | VLT - VEÍCULO LEVE SOBRE TRILHO | TRINCHEIRA LUIZ FELIPE | VIGA DE COROAMENTO - VIADUTO 1 LADO ESQ. | 6 | 28 | 31 | 31 | 2014-05-24 | 2014-05-27 | 2014-05-27 |  |  | 33.58 | 33.74 | 34.92 | 32.93 | 7 | 10
319 | 94 | 2014-04-25 | 10:07 | 25C | 25 | AURORA | 34093 | 140 |  |  | VLT - VEÍCULO LEVE SOBRE TRILHO | TRINCHEIRA LUIZ FELIPE | TERRA ARMADA - 7 PÇ. D1, 7 PÇ. C2, 6 PÇ. A4, 2 PÇ. D | 6 | 31 | 11 | 11 | 2014-05-26 | 2014-05-06 | 2014-05-06 | 38.5 | 40.23 | 35.91 | 31.55 | 34.58 | 35.7 | 5 | 10
320 | 95 | 2014-04-28 | 13:34 | 30C | 30 | AURORA | 00015 | 160 |  |  | VLT - VEÍCULO LEVE SOBRE TRILHO | PONTE DO PORTO | LAJE ENTRE P1 AO P2 | 6 | 28 | 10 | 8 | 2014-05-26 | 2014-05-08 | 2014-05-06 |  |  | 36.33 | 31.56 | 37.28 | 39.51 | 7 | 10
321 | 95 | 2014-04-28 | 13:48 | 30C | 30 | AURORA | 00016 | 135 |  |  | VLT - VEÍCULO LEVE SOBRE TRILHO | PONTE DO PORTO | LAJE ENTRE P1 AO P2 | 6 | 28 | 10 | 8 | 2014-05-26 | 2014-05-08 | 2014-05-06 |  |  | 37.29 | 42.23 | 37.51 | 38.95 | 7 | 10
322 | 95 | 2014-04-28 | 14:05 | 30C | 30 | AURORA | 00017 | 155 |  |  | VLT - VEÍCULO LEVE SOBRE TRILHO | PONTE DO PORTO | LAJE ENTRE P1 AO P2 | 6 | 28 | 8 | 8 | 2014-05-26 | 2014-05-06 | 2014-05-06 |  |  | 27.77 | 38.27 | 39.97 | 39.8 | 7 | 10
323 | 95 | 2014-04-28 | 14:23 | 30C | 30 | AURORA | 00018 | 130 |  |  | VLT - VEÍCULO LEVE SOBRE TRILHO | PONTE DO PORTO | LAJE ENTRE P1 AO P2 | 6 | 28 | 10 | 8 | 2014-05-26 | 2014-05-08 | 2014-05-06 |  |  | 33.44 | 36.2 | 33.22 | 36.8 | 7 | 10
324 | 95 | 2014-04-28 | 14:38 | 30C | 30 | AURORA | 00019 | 160 |  |  | VLT - VEÍCULO LEVE SOBRE TRILHO | PONTE DO PORTO | LAJE ENTRE P1 AO P2 | 6 | 28 | 10 | 8 | 2014-05-26 | 2014-05-08 | 2014-05-06 |  |  | 40.86 | 41.32 | 40.86 | 33.79 | 7 | 10
325 | 95 | 2014-04-28 | 14:54 | 30C | 30 | AURORA | 00020 | 150 |  |  | VLT - VEÍCULO LEVE SOBRE TRILHO | PONTE DO PORTO | LAJE ENTRE P1 AO P2 | 6 | 28 | 10 | 8 | 2014-05-26 | 2014-05-08 | 2014-05-06 |  |  | 42.06 | 38.59 | 35.42 | 35.52 | 7 | 10
326 | 95 | 2014-04-28 | 15:07 | 30C | 30 | AURORA | 00021 | 140 |  |  | VLT - VEÍCULO LEVE SOBRE TRILHO | PONTE DO PORTO | LAJE ENTRE P1 AO P2 | 6 | 28 | 10 | 8 | 2014-05-26 | 2014-05-08 | 2014-05-06 |  |  | 36.15 | 21.21 | 30.91 | 33.12 | 7 | 10
327 | 96 | 2014-04-28 | 15:25 | 30C | 30 | AURORA | 00023 | 140 |  |  | VLT - VEÍCULO LEVE SOBRE TRILHO | PONTE DO PORTO | LAJE ENTRE P1 AO P2 | 6 | 28 | 9 | 9 | 2014-05-26 | 2014-05-07 | 2014-05-07 |  |  | 46.89 | 43.89 | 42.69 | 46.42 | 7 | 10
328 | 96 | 2014-04-28 | 15:42 | 30C | 30 | AURORA | 00024 | 145 |  |  | VLT - VEÍCULO LEVE SOBRE TRILHO | PONTE DO PORTO | LAJE ENTRE P1 AO P2 | 6 | 28 | 9 | 9 | 2014-05-26 | 2014-05-07 | 2014-05-07 |  |  | 38.26 | 41.85 | 31.96 | 41.9 | 7 | 10
329 | 96 | 2014-04-28 | 16:16 | 30C | 30 | AURORA | 00025 | 160 |  |  | VLT - VEÍCULO LEVE SOBRE TRILHO | PONTE DO PORTO | LAJE ENTRE P1 AO P2 | 6 | 28 | 9 | 9 | 2014-05-26 | 2014-05-07 | 2014-05-07 |  |  | 35.83 | 38.17 | 36.64 | 24.73 | 7 | 10
330 | 97 | 2014-04-29 | 09:40 | 30C | 30 | AURORA | 34348 | 140 |  |  | VLT - VEÍCULO LEVE SOBRE TRILHO | ESTAÇÃO SHOPPING FÓRMULA | SAPATA - S2 | 6 | 28 | 10 | 8 | 2014-05-27 | 2014-05-09 | 2014-05-07 |  |  | 36.34 | 38.52 | 30.43 | 34.48 | 6 | 10
331 | 97 | 2014-04-29 | 10:30 | 30C | 30 | AURORA | 34357 | 140 |  |  | VLT - VEÍCULO LEVE SOBRE TRILHO | ESTAÇÃO SHOPPING FÓRMULA | SAPATA - S2 E S1 | 6 | 28 | 10 | 8 | 2014-05-27 | 2014-05-09 | 2014-05-07 |  |  | 26.98 | 25.08 | 32.71 | 50.6 | 6 | 10
332 | 97 | 2014-04-29 | 11:07 | 30C | 30 | AURORA | 34362 | 140 |  |  | VLT - VEÍCULO LEVE SOBRE TRILHO | ESTAÇÃO SHOPPING FÓRMULA | SAPATA - S1 | 6 | 28 | 10 | 8 | 2014-05-27 | 2014-05-09 | 2014-05-07 |  |  | 35.54 | 37.75 | 39.99 | 25.36 | 6 | 10
333 | 98 | 2014-04-25 | 09:45 | 35 | 35 | AURORA | 34083 | 130 |  |  | VLT - VEÍCULO LEVE SOBRE TRILHO | ESTAÇÃO AEROPORTO | VIGA E LAJE DA BILHETERIA | 6 | 28 | 12 | 12 | 2014-05-23 | 2014-05-07 | 2014-05-07 | 52.76 | 38.31 | 47.57 | 48.55 | 41.39 | 51.48 | 4 | 10
334 | 99 | 2014-04-30 | 10:51 | 40B | 40 | AURORA | 34450 | 140 |  |  | VLT - VEÍCULO LEVE SOBRE TRILHO | TRIGO DE LOUREIRO | LAJE DE TRANSIÇÃO DO E2 | 6 | 28 | 9 | 9 | 2014-05-28 | 2014-05-09 | 2014-05-09 |  |  | 25.38 | 37.9 | 43.66 | 39.84 | 7 | 10
335 | 99 | 2014-04-30 | 11:38 | 40B | 40 | AURORA | 34473 | 140 |  |  | VLT - VEÍCULO LEVE SOBRE TRILHO | TRIGO DE LOUREIRO | LAJE DE TRANSIÇÃO DO E2 E E1 | 6 | 28 | 9 | 9 | 2014-05-28 | 2014-05-09 | 2014-05-09 |  |  | 43.14 | 48.47 | 47.75 | 43.47 | 7 | 10
336 | 99 | 2014-04-30 | 15:30 | 40B | 40 | AURORA | 34497 | 125 |  |  | VLT - VEÍCULO LEVE SOBRE TRILHO | TRIGO DE LOUREIRO | LAJE DE TRANSIÇÃO DO E1 | 6 | 28 | 9 | 9 | 2014-05-28 | 2014-05-09 | 2014-05-09 |  |  | 30.97 | 46.52 | 42.08 | 41.75 | 6 | 10
337 | 99 | 2014-04-30 | 17:10 | 40B | 40 | AURORA | 34520 | 155 |  |  | VLT - VEÍCULO LEVE SOBRE TRILHO | TRIGO DE LOUREIRO | GUARDA RODAS E BASE DO GUARDA CORPO L. ESQ. | 6 | 28 | 9 | 9 | 2014-05-28 | 2014-05-09 | 2014-05-09 |  |  | 38.82 | 43.66 | 38.87 | 47.91 | 8 | 10
338 | 99 | 2014-04-30 | 19:30 | 40B | 40 | AURORA | 34529 | 150 |  |  | VLT - VEÍCULO LEVE SOBRE TRILHO | TRIGO DE LOUREIRO | GUARDA RODAS L. DIR. | 6 | 28 | 9 | 9 | 2014-05-28 | 2014-05-09 | 2014-05-09 |  |  | 42.18 | 43.21 | 34.2 | 38.85 | 6 | 10
339 | 99 | 2014-04-30 | 21:22 | 40B | 40 | AURORA | 34530 | 180 |  |  | VLT - VEÍCULO LEVE SOBRE TRILHO | TRIGO DE LOUREIRO | BASE E VIGA DO GUARDA CORPO L. DIR. | 6 | 28 | 9 | 8 | 2014-05-28 | 2014-05-09 | 2014-05-08 |  |  | 39.47 | 39.43 | 38.74 | 38.55 | 4 | 10
340 | 100 | 2014-04-23 | 16:35 | 35 | 35 | AURORA | 33947 | 125 |  |  | VLT - VEÍCULO LEVE SOBRE TRILHO | ESTAÇÃO AEROPORTO | PILAR E LAJE DA BILHETERIA | 6 | 28 | 14 | 14 | 2014-05-21 | 2014-05-07 | 2014-05-07 | 38.15 | 39.1 | 37.29 | 37.32 | 31.13 | 41.27 | 5 | 10
341 | 101 | 2014-04-23 | 10:10 | 8 | 8 | AURORA | 34269 | 120 |  |  | VLT - VEÍCULO LEVE SOBRE TRILHO | AEROPORTO | SOLEIRA DO TRILHO - E1 AO P2 | 6 | 28 | 26 | 26 | 2014-05-21 | 2014-05-19 | 2014-05-19 |  |  | 14.27 | 15.57 | 14.35 | 13.74 | 6 | 10
342 | 101 | 2014-04-23 | 11:10 | 8 | 8 | AURORA | 34279 | 120 |  |  | VLT - VEÍCULO LEVE SOBRE TRILHO | AEROPORTO | SOLEIRA DO TRILHO - P2 AO P4 | 6 | 28 | 26 | 26 | 2014-05-21 | 2014-05-19 | 2014-05-19 |  |  | 14.51 | 13.13 | 15 | 14.92 | 6 | 10
343 | 101 | 2014-04-23 | 11:28 | 8 | 8 | AURORA | 34305 | 120 |  |  | VLT - VEÍCULO LEVE SOBRE TRILHO | AEROPORTO | SOLEIRA DO TRILHO - P4 AO P5 | 6 | 28 | 26 | 26 | 2014-05-21 | 2014-05-19 | 2014-05-19 |  |  | 15.39 | 16.48 | 16.25 | 14.78 | 6 | 10
344 | 102 | 2014-04-30 | 08:20 | 30C | 30 | AURORA | 34429 | 150 |  |  | VLT - VEÍCULO LEVE SOBRE TRILHO | CCO - CENTRO ADM OPERACIONAL | RAMPA DO AUDITÓRIO - LINHA G e H - 28 AO 30 | 6 | 28 | 7 | 7 | 2014-05-28 | 2014-05-07 | 2014-05-07 |  |  | 35.74 | 31.86 | 31.5 | 37.14 | 5 | 10
345 | 102 | 2014-04-30 | 09:00 | 30C | 30 | AURORA | 34433 | 160 |  |  | VLT - VEÍCULO LEVE SOBRE TRILHO | CCO - CENTRO ADM OPERACIONAL | RAMPA DO AUDITÓRIO - LINHA G e H - 28 AO 30 | 6 | 28 | 8 | 7 | 2014-05-28 | 2014-05-08 | 2014-05-07 |  |  | 41 | 38.22 | 39.58 | 36.38 | 5 | 10
346 | 103 | 2014-04-29 | 10:42 | 25C | 25 | AURORA | 34355 | 260 |  |  | VLT - VEÍCULO LEVE SOBRE TRILHO | CCO - CAIXA D'ÁGUA | ESTACA - 5, 12, 16 (EIXO 03) | 6 | 28 | 8 | 8 | 2014-05-27 | 2014-05-07 | 2014-05-07 |  |  | 38.11 | 35.64 | 37.36 | 36.85 | 7 | 10
347 | 104 | 2014-04-30 | 08:40 | 25C | 25 | AURORA | 34432 | 260 |  |  | VLT - VEÍCULO LEVE SOBRE TRILHO | CCO - CAIXA D'ÁGUA | ESTACA - 2, 10 (EIXO 03) | 6 | 28 | 8 | 8 | 2014-05-28 | 2014-05-08 | 2014-05-08 |  |  | 43.56 | 41.88 | 33.82 | 48.18 | 5 | 10
348 | 105 | 2014-04-30 | 13:20 | 30C | 30 | AURORA | 34482 | 130 |  |  | VLT - VEÍCULO LEVE SOBRE TRILHO | CANTEIRO CENTRAL | PRÉ-LAJE P/ PONTE COXIPÓ - 121 PÇ. | 6 | 28 | 8 | 7 | 2014-05-28 | 2014-05-08 | 2014-05-07 |  |  | 31.98 | 34.5 | 32.31 | 34.92 | 4 | 10
349 | 78 | 2014-04-25 | 12:57 | 40B | 40 | AURORA | 34103 | 175 |  |  | VLT - VEÍCULO LEVE SOBRE TRILHO | TRIGO DE LOUREIRO | LAJE ENTRE VIGAS - V1 À V7 | 6 | 28 | 12 | 12 | 2014-05-23 | 2014-05-07 | 2014-05-07 | 43.44 | 40.87 | 36.13 | 34.2 | 36.35 | 41.04 | 8 | 10
350 | 106 | 2014-04-30 | 12:42 | 30C | 30 | AURORA | 34477 | 155 |  |  | VLT - VEÍCULO LEVE SOBRE TRILHO | PONTE DO PORTO | LAJE ENTRE P2 AO P3 | 6 | 28 | 15 | 9 | 2014-05-28 | 2014-05-15 | 2014-05-09 |  |  | 44.39 | 40.96 | 40.93 | 44.95 | 8 | 10
351 | 106 | 2014-04-30 | 12:59 | 30C | 30 | AURORA | 34479 | 135 |  |  | VLT - VEÍCULO LEVE SOBRE TRILHO | PONTE DO PORTO | LAJE ENTRE P2 AO P3 | 6 | 28 | 15 | 9 | 2014-05-28 | 2014-05-15 | 2014-05-09 |  |  | 43.99 | 43.66 | 39.64 | 39.2 | 8 | 10
352 | 106 | 2014-04-30 | 13:21 | 30C | 30 | AURORA | 34480 | 135 |  |  | VLT - VEÍCULO LEVE SOBRE TRILHO | PONTE DO PORTO | LAJE ENTRE P2 AO P3 | 6 | 28 | 15 | 9 | 2014-05-28 | 2014-05-15 | 2014-05-09 |  |  | 49.47 | 49.06 | 43.54 | 41.52 | 8 | 10
353 | 106 | 2014-04-30 | 13:37 | 30C | 30 | AURORA | 34481 | 160 |  |  | VLT - VEÍCULO LEVE SOBRE TRILHO | PONTE DO PORTO | LAJE ENTRE P2 AO P3 | 6 | 28 | 15 | 9 | 2014-05-28 | 2014-05-15 | 2014-05-09 |  |  | 36.06 | 41.11 | 29.73 | 42.82 | 8 | 10
354 | 106 | 2014-04-30 | 13:54 | 30C | 30 | AURORA | 34489 | 135 |  |  | VLT - VEÍCULO LEVE SOBRE TRILHO | PONTE DO PORTO | LAJE ENTRE P2 AO P3 | 6 | 28 | 15 | 9 | 2014-05-28 | 2014-05-15 | 2014-05-09 |  |  | 48.93 | 40.36 | 44.16 | 36.57 | 8 | 10
355 | 106 | 2014-04-30 | 14:11 | 30C | 30 | AURORA | 34494 | 140 |  |  | VLT - VEÍCULO LEVE SOBRE TRILHO | PONTE DO PORTO | LAJE ENTRE P2 AO P3 | 6 | 28 | 15 | 9 | 2014-05-28 | 2014-05-15 | 2014-05-09 |  |  | 42.41 | 45.98 | 43.88 | 33.64 | 8 | 10
356 | 107 | 2014-04-30 | 14:36 | 30C | 30 | AURORA | 34500 | 145 |  |  | VLT - VEÍCULO LEVE SOBRE TRILHO | PONTE DO PORTO | LAJE ENTRE P2 AO P3 | 6 | 28 | 15 | 9 | 2014-05-28 | 2014-05-15 | 2014-05-09 |  |  | 49.06 | 43.53 | 32.99 | 36.58 | 8 | 10
357 | 107 | 2014-04-30 | 14:59 | 30C | 30 | AURORA | 34504 | 135 |  |  | VLT - VEÍCULO LEVE SOBRE TRILHO | PONTE DO PORTO | LAJE ENTRE P2 AO P3 | 6 | 28 | 15 | 9 | 2014-05-28 | 2014-05-15 | 2014-05-09 |  |  | 34.86 | 42.21 | 33.35 | 42.77 | 8 | 10
358 | 108 | 2014-04-30 | 15:27 | 25C | 25 | AURORA | 34501 | 130 |  |  | VLT - VEÍCULO LEVE SOBRE TRILHO | TRINCHEIRA LUIZ FELIPE | TERRA ARMADA - 7 PÇ. C2, 6 PÇ. GE, 2 PÇ. D | 6 | 28 | 15 | 9 | 2014-05-28 | 2014-05-15 | 2014-05-09 |  |  | 27.5 | 26.22 | 23.01 | 23.61 | 3 | 10
359 | 109 | 2014-05-03 | 08:35 | 30C | 30 | AURORA | 34617 | 130 |  |  | VLT - VEÍCULO LEVE SOBRE TRILHO | CANTEIRO CENTRAL | PRÉ-LAJE P/ PONTE COXIPÓ - 109 PÇ. | 6 | 28 | 10 | 5 | 2014-05-31 | 2014-05-13 | 2014-05-08 |  |  | 21.79 | 21.53 | 19.54 | 20.13 | 4 | 10
360 | 110 | 2014-05-02 | 13:34 | 25C | 25 | AURORA | 34586 | 120 |  |  | VLT - VEÍCULO LEVE SOBRE TRILHO | TRINCHEIRA LUIZ FELIPE | TERRA ARMADA - 7 PÇ. C2, 6 PÇ. GE, 2 PÇ. D | 6 | 28 | 10 | 10 | 2014-05-30 | 2014-05-12 | 2014-05-12 |  |  | 24.7 | 25.5 | 23.24 | 23.95 | 4 | 10
361 | 111 | 2014-05-02 | 09:05 | 30C | 30 | AURORA | 34556 | 220 |  |  | VLT - VEÍCULO LEVE SOBRE TRILHO | PRAINHA | ESTACA (REFORÇO)- 57.1 E 57.2 LE | 6 | 28 | 10 | 7 | 2014-05-30 | 2014-05-12 | 2014-05-09 |  |  | 53.3 | 50.23 | 47.86 | 38.35 | 6 | 10
362 | 111 | 2014-05-02 | 10:15 | 30C | 30 | AURORA | 34568 | 235 |  |  | VLT - VEÍCULO LEVE SOBRE TRILHO | PRAINHA | ESTACA (REFORÇO) - 57.2 LE E 57.2 LD | 6 | 28 | 10 | 10 | 2014-05-30 | 2014-05-12 | 2014-05-12 |  |  | 38.41 | 45.94 | 38.99 | 41.9 | 6 | 10
363 | 111 | 2014-05-02 | 11:36 | 30C | 30 | AURORA | 34572 | 230 |  |  | VLT - VEÍCULO LEVE SOBRE TRILHO | PRAINHA | ESTACA (REFORÇO) - 57.1 LD | 6 | 28 | 10 | 10 | 2014-05-30 | 2014-05-12 | 2014-05-12 |  |  | 38.4 | 37.13 | 31.39 | 29.64 | 6 | 10
364 | 112 | 2014-04-23 | 10:00 | 20 | 20 | MÉTRICA |  |  |  |  | VLT - VEÍCULO LEVE SOBRE TRILHO | SUBESTAÇÃO RET. 02 | ESTACA FUNDAÇÃO - 7 (A, B), 8, 9, 10, 6 (B) | 4 | 28 | 22 |  | 2014-05-21 | 2014-05-15 |  | 19.15 | 18.64 | 21.1 | 21.82 |  |  | 0 | 10
365 | 113 | 2014-04-24 | 13:00 | 20 | 20 | MÉTRICA |  |  |  |  | VLT - VEÍCULO LEVE SOBRE TRILHO | SUBESTAÇÃO RET. 02 | ESTACA FUNDAÇÃO - E11, E12 (A, B), E1 (A, B) | 4 | 28 | 21 |  | 2014-05-22 | 2014-05-15 |  | 20.86 | 20.52 | 18.39 | 19.77 |  |  | 0 | 10
366 | 114 | 2014-04-25 | 14:10 | 20 | 20 | MÉTRICA |  |  |  |  | VLT - VEÍCULO LEVE SOBRE TRILHO | SUBESTAÇÃO RET. 02 | ESTACA FUNDAÇÃO - 2, 3, 4, 5, 6 (A) | 4 | 27 | 20 |  | 2014-05-22 | 2014-05-15 |  | 29.9 | 28.58 | 24.8 | 23.34 |  |  | 0 | 10
367 | 115 | 2014-05-06 | 13:20 | 40B | 40 | AURORA | 34772 | 155 |  |  | VLT - VEÍCULO LEVE SOBRE TRILHO | PRAINHA | LAJE ENTRE ESTACA - 25 À 27 | 6 | 28 | 10 | 3 | 2014-06-03 | 2014-05-16 | 2014-05-09 |  |  | 39.57 |  | 32.09 | 33.93 | 7 | 10
368 | 115 | 2014-05-06 | 13:33 | 40B | 40 | AURORA | 34770 | 170 |  |  | VLT - VEÍCULO LEVE SOBRE TRILHO | PRAINHA | LAJE ENTRE ESTACA - 25 À 27 | 6 | 28 | 7 | 3 | 2014-06-03 | 2014-05-13 | 2014-05-09 |  |  |  |  | 36.94 | 32.93 | 7 | 10
369 | 115 | 2014-05-06 | 13:48 | 40B | 40 | AURORA | 34776 | 150 |  |  | VLT - VEÍCULO LEVE SOBRE TRILHO | PRAINHA | LAJE ENTRE ESTACA - 25 À 27 | 6 | 28 | 7 | 3 | 2014-06-03 | 2014-05-13 | 2014-05-09 |  |  |  |  | 28.53 | 33.13 | 7 | 10
370 | 115 | 2014-05-06 | 16:38 | 40B | 40 | AURORA | 34784 | 165 |  |  | VLT - VEÍCULO LEVE SOBRE TRILHO | PRAINHA | LAJE ENTRE ESTACA - 25 À 27 | 6 | 28 | 10 | 3 | 2014-06-03 | 2014-05-16 | 2014-05-09 |  |  | 36.94 |  | 27.02 | 27.91 | 7 | 10
371 | 115 | 2014-05-06 | 16:46 | 40B | 40 | AURORA | 34786 | 180 |  |  | VLT - VEÍCULO LEVE SOBRE TRILHO | PRAINHA | LAJE ENTRE ESTACA - 25 À 27 | 6 | 28 | 10 | 3 | 2014-06-03 | 2014-05-16 | 2014-05-09 |  |  | 32.51 |  | 36.3 | 31.09 | 7 | 10
372 | 116 | 2014-05-07 | 09:38 | 40B | 40 | AURORA | 34824 | 150 |  |  | VLT - VEÍCULO LEVE SOBRE TRILHO | PRAINHA | LAJE ENTRE ESTACA - 25 À 27 | 6 | 28 | 8 | 6 | 2014-06-04 | 2014-05-15 | 2014-05-13 |  |  | 50.04 | 49.3 | 43.72 | 38.77 | 7 | 10
373 | 116 | 2014-05-07 | 09:48 | 40B | 40 | AURORA | 34825 | 160 |  |  | VLT - VEÍCULO LEVE SOBRE TRILHO | PRAINHA | LAJE ENTRE ESTACA - 25 À 27 | 6 | 28 | 9 | 6 | 2014-06-04 | 2014-05-16 | 2014-05-13 |  |  | 49.9 | 46.61 | 45.85 | 42 | 7 | 10
374 | 116 | 2014-05-07 | 10:04 | 40B | 40 | AURORA | 34822 | 170 |  |  | VLT - VEÍCULO LEVE SOBRE TRILHO | PRAINHA | LAJE ENTRE ESTACA - 25 À 27 | 6 | 28 | 8 | 6 | 2014-06-04 | 2014-05-15 | 2014-05-13 |  |  | 34.81 | 36.11 | 34.82 | 31.22 | 7 | 10
375 | 116 | 2014-05-07 | 10:20 | 40B | 40 | AURORA | 34823 | 140 |  |  | VLT - VEÍCULO LEVE SOBRE TRILHO | PRAINHA | LAJE ENTRE ESTACA - 25 À 27 | 6 | 28 | 8 | 6 | 2014-06-04 | 2014-05-15 | 2014-05-13 |  |  | 37.03 | 34.66 | 33.51 | 36.62 | 7 | 10
376 | 117 | 2014-05-02 | 13:31 | 30C | 30 | AURORA | 34588 | 130 |  |  | VLT - VEÍCULO LEVE SOBRE TRILHO | PONTE DO PORTO | LAJE ENTRE O P7 AO P8 | 6 | 28 | 13 | 13 | 2014-05-30 | 2014-05-15 | 2014-05-15 |  |  | 33.98 | 35.68 | 32.99 | 36.82 | 7 | 10
377 | 117 | 2014-05-02 | 14:03 | 30C | 30 | AURORA | 34590 | 140 |  |  | VLT - VEÍCULO LEVE SOBRE TRILHO | PONTE DO PORTO | LAJE ENTRE O P7 AO P8 | 6 | 28 | 13 | 13 | 2014-05-30 | 2014-05-15 | 2014-05-15 |  |  | 30.93 | 32.63 | 32.7 | 34.45 | 7 | 10
378 | 117 | 2014-05-02 | 14:29 | 30C | 30 | AURORA | 34593 | 160 |  |  | VLT - VEÍCULO LEVE SOBRE TRILHO | PONTE DO PORTO | LAJE ENTRE O P7 AO P8 | 6 | 28 | 13 | 10 | 2014-05-30 | 2014-05-15 | 2014-05-12 |  |  | 27.73 | 29.21 | 29.54 | 25.85 | 7 | 10
379 | 117 | 2014-05-02 | 14:37 | 30C | 30 | AURORA | 34594 | 130 |  |  | VLT - VEÍCULO LEVE SOBRE TRILHO | PONTE DO PORTO | LAJE ENTRE O P7 AO P8 | 6 | 28 | 13 | 10 | 2014-05-30 | 2014-05-15 | 2014-05-12 |  |  | 32.62 | 37.24 | 37.09 | 34.4 | 7 | 10
380 | 117 | 2014-05-02 | 14:49 | 30C | 30 | AURORA | 34596 | 130 |  |  | VLT - VEÍCULO LEVE SOBRE TRILHO | PONTE DO PORTO | LAJE ENTRE O P7 AO P8 | 6 | 28 | 13 | 10 | 2014-05-30 | 2014-05-15 | 2014-05-12 |  |  | 32.25 | 32.53 | 30.62 | 33.68 | 7 | 10
381 | 117 | 2014-05-02 | 15:09 | 30C | 30 | AURORA | 34599 | 160 |  |  | VLT - VEÍCULO LEVE SOBRE TRILHO | PONTE DO PORTO | LAJE ENTRE O P7 AO P8 | 6 | 28 | 13 | 10 | 2014-05-30 | 2014-05-15 | 2014-05-12 |  |  | 39.83 | 35.28 | 35.28 | 43.1 | 7 | 10
382 | 117 | 2014-05-02 | 15:23 | 30C | 30 | AURORA | 34602 | 125 |  |  | VLT - VEÍCULO LEVE SOBRE TRILHO | PONTE DO PORTO | LAJE ENTRE O P7 AO P8 | 6 | 28 | 13 | 10 | 2014-05-30 | 2014-05-15 | 2014-05-12 |  |  | 47.4 | 43.96 | 48.54 | 38.66 | 7 | 10
383 | 118 | 2014-05-02 | 15:38 | 30C | 30 | AURORA | 34602 | 125 |  |  | VLT - VEÍCULO LEVE SOBRE TRILHO | PONTE DO PORTO | LAJE ENTRE O P7 AO P8 | 6 | 28 | 13 | 10 | 2014-05-30 | 2014-05-15 | 2014-05-12 |  |  | 38.72 | 36.17 | 37.31 | 40.6 | 7 | 10
384 | 118 | 2014-05-02 | 16:04 | 40B | 40 | AURORA | 34608 | 140 |  |  | VLT - VEÍCULO LEVE SOBRE TRILHO | PONTE DO PORTO | LAJE ENTRE O P7 AO P8 | 6 | 28 | 13 | 10 | 2014-05-30 | 2014-05-15 | 2014-05-12 |  |  | 43.42 | 38.82 | 43.49 | 28.42 | 7 | 10
385 | 119 | 2014-05-05 | 08:39 | 30C | 30 | AURORA | 34674 | 140 |  |  | VLT - VEÍCULO LEVE SOBRE TRILHO | PONTE DO PORTO | LAJE ENTRE O P3 AO P4 | 6 | 28 | 7 | 11 | 2014-06-02 | 2014-05-12 | 2014-05-16 |  |  | 24.8 | 36.89 | 41.15 | 43.95 | 7 | 10
386 | 119 | 2014-05-05 | 08:57 | 30C | 30 | AURORA | 34676 | 150 |  |  | VLT - VEÍCULO LEVE SOBRE TRILHO | PONTE DO PORTO | LAJE ENTRE O P3 AO P4 | 6 | 28 | 11 | 10 | 2014-06-02 | 2014-05-16 | 2014-05-15 |  |  | 40.73 | 44.58 | 34.7 | 41.88 | 7 | 10
387 | 119 | 2014-05-05 | 09:13 | 30C | 30 | AURORA | 34677 | 140 |  |  | VLT - VEÍCULO LEVE SOBRE TRILHO | PONTE DO PORTO | LAJE ENTRE O P3 AO P4 | 6 | 28 | 11 | 11 | 2014-06-02 | 2014-05-16 | 2014-05-16 |  |  | 39.6 | 39.52 | 32.86 | 42.14 | 7 | 10
388 | 119 | 2014-05-05 | 09:25 | 30C | 30 | AURORA | 34679 | 135 |  |  | VLT - VEÍCULO LEVE SOBRE TRILHO | PONTE DO PORTO | LAJE ENTRE O P3 AO P4 | 6 | 28 | 11 | 11 | 2014-06-02 | 2014-05-16 | 2014-05-16 |  |  | 38.02 | 40.67 | 35.26 | 41.65 | 7 | 10
389 | 119 | 2014-05-05 | 09:44 | 30C | 30 | AURORA | 34681 | 155 |  |  | VLT - VEÍCULO LEVE SOBRE TRILHO | PONTE DO PORTO | LAJE ENTRE O P3 AO P4 | 6 | 28 | 7 | 11 | 2014-06-02 | 2014-05-12 | 2014-05-16 |  |  | 38.48 | 34.56 | 39.38 | 43.57 | 7 | 10
390 | 119 | 2014-05-05 | 09:57 | 30C | 30 | AURORA | 34682 | 145 |  |  | VLT - VEÍCULO LEVE SOBRE TRILHO | PONTE DO PORTO | LAJE ENTRE O P3 AO P4 | 6 | 28 | 11 | 11 | 2014-06-02 | 2014-05-16 | 2014-05-16 |  |  | 35.84 | 38.24 | 34.64 | 43.24 | 7 | 10
391 | 119 | 2014-05-05 | 10:14 | 30C | 30 | AURORA | 34683 | 145 |  |  | VLT - VEÍCULO LEVE SOBRE TRILHO | PONTE DO PORTO | LAJE ENTRE O P3 AO P4 | 6 | 28 | 7 | 11 | 2014-06-02 | 2014-05-12 | 2014-05-16 |  |  | 35.51 | 39.39 | 34.61 | 38.41 | 7 | 10
392 | 120 | 2014-05-05 | 10:28 | 30C | 30 | AURORA | 34686 | 150 |  |  | VLT - VEÍCULO LEVE SOBRE TRILHO | PONTE DO PORTO | LAJE ENTRE O P3 AO P4 | 6 | 28 | 7 | 11 | 2014-06-02 | 2014-05-12 | 2014-05-16 |  |  | 39.22 | 30.53 | 38.77 | 47.94 | 7 | 10
393 | 120 | 2014-05-05 | 10:44 | 30C | 30 | AURORA | 34687 | 145 |  |  | VLT - VEÍCULO LEVE SOBRE TRILHO | PONTE DO PORTO | LAJE ENTRE O P3 AO P4 | 6 | 28 | 11 | 11 | 2014-06-02 | 2014-05-16 | 2014-05-16 |  |  | 40.81 | 51.88 | 30.14 | 45.67 | 7 | 10
394 | 120 | 2014-05-05 | 12:58 | 30C | 30 | AURORA | 34688 | 145 |  |  | VLT - VEÍCULO LEVE SOBRE TRILHO | PONTE DO PORTO | GUARDA RODAS - E1 AO P1 L. ESQ. | 6 | 28 | 7 | 11 | 2014-06-02 | 2014-05-12 | 2014-05-16 |  |  | 36.17 | 42.96 | 39.89 | 42.97 | 6 | 10
395 | 120 | 2014-05-05 | 14:28 | 30C | 30 | AURORA | 34696 | 140 |  |  | VLT - VEÍCULO LEVE SOBRE TRILHO | PONTE DO PORTO | GUARDA RODAS - E1 AO P1 L. DIR. | 6 | 28 | 10 | 10 | 2014-06-02 | 2014-05-15 | 2014-05-15 |  |  | 36.92 | 40.85 | 27.3 | 43.12 | 7 | 10
396 | 121 | 2014-04-30 | 16:00 | 35 | 35 | AURORA | 34506 | 200 |  |  | VLT - VEÍCULO LEVE SOBRE TRILHO | CCO | TRILHO EIXO 918 B - BERÇO E BASE (PK 0+47 AO 0+30) | 6 | 28 | 14 | 14 | 2014-05-28 | 2014-05-14 | 2014-05-14 |  |  | 56.57 | 51.64 | 45.09 | 54.57 | 7 | 10
397 | 121 | 2014-04-30 | 16:40 | 35 | 35 | AURORA | 34507 | 190 |  |  | VLT - VEÍCULO LEVE SOBRE TRILHO | CCO | TRILHO EIXO 917 B - BERÇO E BASE (PK 0+42 AO 0+60) | 6 | 28 | 14 | 14 | 2014-05-28 | 2014-05-14 | 2014-05-14 |  |  | 52.23 | 46.38 | 44.87 | 42.97 | 7 | 10
398 | 121 | 2014-04-30 | 17:15 | 35 | 35 | AURORA | 34310 | 200 |  |  | VLT - VEÍCULO LEVE SOBRE TRILHO | CCO | TRILHO EIXO 915 B - BERÇO E BASE (PK 0+42 AO 0+24) | 6 | 28 | 14 | 14 | 2014-05-28 | 2014-05-14 | 2014-05-14 |  |  | 51.64 | 46.65 | 48.08 | 50.78 | 8 | 10
399 | 122 | 2014-05-07 | 10:50 | 35 | 35 | AURORA | 34827 | 200 |  |  | VLT - VEÍCULO LEVE SOBRE TRILHO | CCO | TRILHO DO EIXO 902B - BERÇO E BASE (PK 0+60 AO 0+41) | 6 | 28 | 9 | 6 | 2014-06-04 | 2014-05-16 | 2014-05-13 |  |  | 32.31 | 31.33 | 25.32 | 35.35 | 7 | 10
400 | 122 | 2014-05-07 | 11:45 | 35 | 35 | AURORA | 34831 | 200 |  |  | VLT - VEÍCULO LEVE SOBRE TRILHO | CCO | TRILHO DO EIXO 902B - BERÇO E BASE (PK 0+41 AO 0+22) | 6 | 28 | 9 | 6 | 2014-06-04 | 2014-05-16 | 2014-05-13 |  |  | 29.41 | 28.5 | 28.9 | 25.39 | 6 | 10
401 | 122 | 2014-05-07 | 14:00 | 35 | 35 | AURORA | 34840 | 180 |  |  | VLT - VEÍCULO LEVE SOBRE TRILHO | CCO | TRILHO DO EIXO 902B - BERÇO E BASE (PK 0+22 AO 0+00) | 6 | 28 | 9 | 6 | 2014-06-04 | 2014-05-16 | 2014-05-13 |  |  | 42.73 | 39.22 | 43.53 | 46.07 | 7 | 10
402 | 122 | 2014-05-07 | 14:45 | 35 | 35 | AURORA | 34849 | 165 |  |  | VLT - VEÍCULO LEVE SOBRE TRILHO | CCO | TRILHO DO EIXO 902B - BERÇO E BASE (PK 0+60 AO 0+75) | 6 | 28 | 8 | 6 | 2014-06-04 | 2014-05-15 | 2014-05-13 |  |  | 45.09 | 39.56 | 40.41 | 40.93 | 7 | 10
403 | 123 | 2014-05-03 | 11:30 | 30C | 30 | AURORA | 34628 | 100 |  |  | VLT - VEÍCULO LEVE SOBRE TRILHO | CCO | BLOCO DA CATENÁRIA - C147, B148, C149, A150, A151, B152, B153 | 6 | 28 | 11 | 11 | 2014-05-31 | 2014-05-14 | 2014-05-14 |  |  | 31.49 | 31.33 | 30.44 | 27.91 | 7 | 10
404 | 124 | 2014-05-06 | 08:35 | 30C | 30 | AURORA | 34821 | 130 |  |  | VLT - VEÍCULO LEVE SOBRE TRILHO | CANTEIRO CENTRAL | PRÉ-LAJE P/ PONTE COXIPÓ - 142 PÇ. PL1 | 6 | 28 | 7 | 8 | 2014-06-03 | 2014-05-13 | 2014-05-14 |  |  |  |  | 20.6 | 19.47 | 5 | 10
405 | 125 | 2014-05-06 | 12:53 | 40B | 40 | AURORA | 34763 | 160 |  |  | VLT - VEÍCULO LEVE SOBRE TRILHO | PONTE DO PORTO | LAJE ENTRE O P7 AO P6 | 6 | 20 | 10 | 8 | 2014-05-26 | 2014-05-16 | 2014-05-14 | 48.34 | 44.16 | 43.38 | 48.29 | 41.9 | 47.11 | 8 | 10
406 | 125 | 2014-05-06 | 13:09 | 40B | 40 | AURORA | 34767 | 145 |  |  | VLT - VEÍCULO LEVE SOBRE TRILHO | PONTE DO PORTO | LAJE ENTRE O P7 AO P6 | 6 | 28 | 10 | 8 | 2014-06-03 | 2014-05-16 | 2014-05-14 |  |  | 43.25 | 45.67 | 41.04 | 41.84 | 8 | 10
407 | 125 | 2014-05-06 | 13:24 | 40B | 40 | AURORA | 34768 | 155 |  |  | VLT - VEÍCULO LEVE SOBRE TRILHO | PONTE DO PORTO | LAJE ENTRE O P7 AO P6 | 6 | 17 | 17 | 8 | 2014-05-23 | 2014-05-23 | 2014-05-14 | 41.04 |  | 53.62 | 53.74 | 49.94 | 38.36 | 8 | 10
408 | 125 | 2014-05-06 | 13:48 | 40B | 40 | AURORA | 34771 | 160 |  |  | VLT - VEÍCULO LEVE SOBRE TRILHO | PONTE DO PORTO | LAJE ENTRE O P7 AO P6 | 6 | 28 | 17 | 8 | 2014-06-03 | 2014-05-23 | 2014-05-14 |  |  | 41.52 | 42.03 | 37.61 | 43.35 | 8 | 10
409 | 125 | 2014-05-06 | 14:00 | 40B | 40 | AURORA | 34775 | 150 |  |  | VLT - VEÍCULO LEVE SOBRE TRILHO | PONTE DO PORTO | LAJE ENTRE O P7 AO P6 | 6 | 17 | 17 | 8 | 2014-05-23 | 2014-05-23 | 2014-05-14 | 50.47 |  | 48.27 | 46.28 | 43.19 | 45.44 | 8 | 10
410 | 125 | 2014-05-06 | 14:36 | 40B | 40 | AURORA | 34779 | 150 |  |  | VLT - VEÍCULO LEVE SOBRE TRILHO | PONTE DO PORTO | LAJE ENTRE O P7 AO P6 | 6 | 28 | 17 | 8 | 2014-06-03 | 2014-05-23 | 2014-05-14 |  |  | 38.71 | 35.83 | 35.8 | 34.94 | 8 | 10
411 | 126 | 2014-05-06 | 15:00 | 40B | 40 | AURORA | 34782 | 160 |  |  | VLT - VEÍCULO LEVE SOBRE TRILHO | PONTE DO PORTO | LAJE ENTRE O P7 AO P6 | 6 | 17 | 17 | 8 | 2014-05-23 | 2014-05-23 | 2014-05-14 | 41.14 |  | 41.04 | 34.77 | 35.78 | 38.31 | 8 | 10
412 | 127 | 2014-05-07 | 14:14 | 40B | 40 | AURORA | 34844 | 160 |  |  | VLT - VEÍCULO LEVE SOBRE TRILHO | PONTE DO PORTO | LAJE ENTRE O P4 AO P5 | 6 | 28 | 9 | 8 | 2014-06-04 | 2014-05-16 | 2014-05-15 |  |  | 46.46 | 50 | 48.2 | 51.92 | 8 | 10
413 | 127 | 2014-05-07 | 14:32 | 40B | 40 | AURORA | 34842 | 160 |  |  | VLT - VEÍCULO LEVE SOBRE TRILHO | PONTE DO PORTO | LAJE ENTRE O P4 AO P5 | 6 | 28 | 9 | 8 | 2014-06-04 | 2014-05-16 | 2014-05-15 |  |  | 48.84 | 44.96 | 44.44 | 38.78 | 8 | 10
414 | 127 | 2014-05-07 | 14:46 | 40B | 40 | AURORA | 34854 | 150 |  |  | VLT - VEÍCULO LEVE SOBRE TRILHO | PONTE DO PORTO | LAJE ENTRE O P4 AO P5 | 6 | 28 | 9 | 8 | 2014-06-04 | 2014-05-16 | 2014-05-15 |  |  | 44.23 | 47.73 | 27.71 | 45.42 | 8 | 10
415 | 127 | 2014-05-07 | 15:12 | 40B | 40 | AURORA | 34854 | 140 |  |  | VLT - VEÍCULO LEVE SOBRE TRILHO | PONTE DO PORTO | LAJE ENTRE O P4 AO P5 | 6 | 28 | 9 | 8 | 2014-06-04 | 2014-05-16 | 2014-05-15 |  |  | 43.06 | 48.2 | 42.51 | 46.14 | 8 | 10
416 | 127 | 2014-05-07 | 15:27 | 40B | 40 | AURORA | 34856 | 160 |  |  | VLT - VEÍCULO LEVE SOBRE TRILHO | PONTE DO PORTO | LAJE ENTRE O P4 AO P5 | 6 | 28 | 9 | 8 | 2014-06-04 | 2014-05-16 | 2014-05-15 |  |  | 46.19 | 42.51 | 39.56 | 41.97 | 8 | 10
417 | 127 | 2014-05-07 | 15:44 | 40B | 40 | AURORA | 34859 | 155 |  |  | VLT - VEÍCULO LEVE SOBRE TRILHO | PONTE DO PORTO | LAJE ENTRE O P4 AO P5 | 6 | 28 | 9 | 9 | 2014-06-04 | 2014-05-16 | 2014-05-16 |  |  | 47.2 | 38.97 | 43.6 | 49.29 | 8 | 10
418 | 128 | 2014-05-07 | 16:07 | 40B | 40 | AURORA | 34866 | 160 |  |  | VLT - VEÍCULO LEVE SOBRE TRILHO | PONTE DO PORTO | LAJE ENTRE O P4 AO P5 | 6 | 28 | 9 | 8 | 2014-06-04 | 2014-05-16 | 2014-05-15 |  |  | 50.25 | 56.15 | 52.7 | 47.49 | 8 | 10
419 | 128 | 2014-05-07 | 16:47 | 40B | 40 | AURORA | 34874 | 160 |  |  | VLT - VEÍCULO LEVE SOBRE TRILHO | PONTE DO PORTO | LAJE ENTRE O P4 AO P5 | 6 | 28 | 9 | 9 | 2014-06-04 | 2014-05-16 | 2014-05-16 |  |  | 46.61 | 41.2 | 39.84 | 47.92 | 8 | 10
420 | 128 | 2014-05-07 | 18:20 | 40B | 40 | AURORA | 34879 | 155 |  |  | VLT - VEÍCULO LEVE SOBRE TRILHO | PONTE DO PORTO | GUARDA RODAS - P2 AO P3 L. ESQ | 6 | 28 | 9 | 9 | 2014-06-04 | 2014-05-16 | 2014-05-16 |  |  | 26.73 | 23.69 | 29.69 | 30.47 | 8 | 10
421 | 129 | 2014-05-08 | 13:00 | 30C | 30 | AURORA | 34933 | 130 |  |  | VLT - VEÍCULO LEVE SOBRE TRILHO | PONTE DO PORTO | GUARDA RODAS - P2 AO P3 L. DIR. | 6 | 28 | 7 | 6 | 2014-06-05 | 2014-05-15 | 2014-05-14 |  |  |  |  | 30.61 | 36.71 | 8 | 10
422 | 129 | 2014-05-08 | 13:45 | 30C | 30 | AURORA | 34934 | 130 |  |  | VLT - VEÍCULO LEVE SOBRE TRILHO | PONTE DO PORTO | GUARDA RODAS - P3 AO P4 L. DIR. | 6 | 28 | 7 | 6 | 2014-06-05 | 2014-05-15 | 2014-05-14 |  |  |  |  | 25.08 | 27.11 | 8 | 10
423 | 129 | 2014-05-08 | 14:40 | 30C | 30 | AURORA | 34944 | 160 |  |  | VLT - VEÍCULO LEVE SOBRE TRILHO | PONTE DO PORTO | GUARDA RODAS - P3 AO P4 L. ESQ. | 6 | 28 | 8 | 6 | 2014-06-05 | 2014-05-16 | 2014-05-14 |  |  | 30.29 |  | 33.16 | 34.99 | 8 | 10
424 | 130 | 2014-05-03 | 12:53 | 35 | 35 | AURORA | 34632 | 150 |  |  | VLT - VEÍCULO LEVE SOBRE TRILHO | ESTAÇÃO COUTO MAGALHÃES | LAJE E VIGA PARTE 01 - L2 VIGA 102 | 6 | 28 | 11 | 11 | 2014-05-31 | 2014-05-14 | 2014-05-14 |  |  | 44.45 | 41.62 | 40.72 | 42.96 | 6 | 10
425 | 130 | 2014-05-03 | 13:32 | 35 | 35 | AURORA | 34633 | 145 |  |  | VLT - VEÍCULO LEVE SOBRE TRILHO | ESTAÇÃO COUTO MAGALHÃES | LAJE E VIGA PARTE 01 - L2 VIGA 103 | 6 | 28 | 11 | 11 | 2014-05-31 | 2014-05-14 | 2014-05-14 |  |  | 43.2 | 46.1 | 44.54 | 39.52 | 6 | 10
426 | 131 | 2014-05-08 | 10:50 | 35 | 35 | AURORA | 34914 | 155 |  |  | VLT - VEÍCULO LEVE SOBRE TRILHO | ESTAÇÃO COUTO MAGALHÃES | CORTINA DA BILHETERIA | 6 | 28 | 8 | 6 | 2014-06-05 | 2014-05-16 | 2014-05-14 |  |  | 39.43 | 39.23 | 34.47 | 34 | 6 | 10
427 | 132 | 2014-05-03 | 08:10 | 30C | 30 | AURORA | 34615 | 130 |  |  | VLT - VEÍCULO LEVE SOBRE TRILHO | ESTAÇÃO AEROPORTO | VIGA DE BALDRAME - V3 E V4 | 6 | 28 | 13 | 11 | 2014-05-31 | 2014-05-16 | 2014-05-14 |  |  | 26.45 | 28.43 | 27.12 | 27.29 | 6 | 10
428 | 133 | 2014-05-05 | 15:00 | 30C | 30 | AURORA | 34699 | 130 |  |  | VLT - VEÍCULO LEVE SOBRE TRILHO | ESTAÇÃO AEROPORTO | VIGA DE BALDRAME - V1 E V2 | 6 | 28 | 9 | 9 | 2014-06-02 | 2014-05-14 | 2014-05-14 |  |  | 32.66 | 34.44 | 32.89 | 34.48 | 5 | 10
429 | 134 | 2014-05-06 | 09:35 | 30C | 30 | AURORA | 34734 | 155 |  |  | VLT - VEÍCULO LEVE SOBRE TRILHO | TRINCHEIRA LUIZ FELIPE | PILAR DO VIADUTO 01 E2, GUARDA RODAS ENTRE E11 AO E09, CORTINA DA ROTULA ENTRE E57 AO E53 | 6 | 28 | 7 | 8 | 2014-06-03 | 2014-05-13 | 2014-05-14 |  |  |  |  | 42.76 | 37.37 | 7 | 10
430 | 134 | 2014-05-06 | 10:30 | 30C | 30 | AURORA | 34744 | 160 |  |  | VLT - VEÍCULO LEVE SOBRE TRILHO | TRINCHEIRA LUIZ FELIPE | CORTINA DA ROTULA ENTRE E57 AO E53 | 6 | 28 | 7 | 8 | 2014-06-03 | 2014-05-13 | 2014-05-14 |  |  |  |  | 39.32 | 42.28 | 7 | 10
431 | 135 | 2014-05-06 | 10:18 | 25C | 25 | AURORA | 34745 | 140 |  |  | VLT - VEÍCULO LEVE SOBRE TRILHO | TRINCHEIRA LUIZ FELIPE | TERRA ARMADA - 7 PÇ. C2, 3 PÇ. A4, 3 PÇ. GD, 2 PÇ. D | 6 | 28 | 7 | 8 | 2014-06-03 | 2014-05-13 | 2014-05-14 |  |  |  |  | 19.03 | 18.55 | 3 | 10
432 | 136 | 2014-05-07 | 09:00 | 25C | 25 | AURORA | 34820 | 100 |  |  | VLT - VEÍCULO LEVE SOBRE TRILHO | TRINCHEIRA LUIZ FELIPE | TERRA ARMADA - 7 PÇ. C2, 6 PÇ. A4, 2 PÇ. D | 6 | 28 | 9 | 8 | 2014-06-04 | 2014-05-16 | 2014-05-15 |  |  | 34.94 | 36.25 | 30.88 | 32.79 | 3 | 10
433 | 136 | 2014-05-07 | 16:18 | 25C | 25 | AURORA | 34862 | 130 |  |  | VLT - VEÍCULO LEVE SOBRE TRILHO | TRINCHEIRA LUIZ FELIPE | TERRA ARMADA - 6 PÇ. AD (1,05), 1 PÇ. AE (1,05), 3 PÇ. C2, 4 PÇ. A4, 2 PÇ. D | 6 | 28 | 8 | 7 | 2014-06-04 | 2014-05-15 | 2014-05-14 |  |  | 18.44 | 18.78 | 19.28 | 19.43 | 4 | 10
434 | 137 | 2014-05-03 | 08:30 | 8 | 8 | AURORA | 34616 | 120 |  |  | VLT - VEÍCULO LEVE SOBRE TRILHO | AEROPORTO | SOLEIRA - P5 AO P6 | 6 | 28 | 16 | 16 | 2014-05-31 | 2014-05-19 | 2014-05-19 |  |  | 21.05 | 17.25 | 19.65 | 20.36 | 6 | 10
435 | 137 | 2014-05-03 | 10:05 | 8 | 8 | AURORA | 34624 | 120 |  |  | VLT - VEÍCULO LEVE SOBRE TRILHO | AEROPORTO | SOLEIRA - P6 AO P7 | 6 | 28 | 16 | 16 | 2014-05-31 | 2014-05-19 | 2014-05-19 |  |  | 20.1 | 19.9 | 21.17 | 19.95 | 6 | 10
436 | 137 | 2014-05-03 | 10:57 | 8 | 8 | AURORA | 34627 | 120 |  |  | VLT - VEÍCULO LEVE SOBRE TRILHO | AEROPORTO | SOLEIRA - P6 AO P7 | 6 | 28 | 16 | 16 | 2014-05-31 | 2014-05-19 | 2014-05-19 |  |  | 22.7 | 18.39 | 17.85 | 16.32 | 6 | 10
437 | 138 | 2014-05-06 | 08:15 | 15 | 15 | AURORA | 34732 | 20 |  |  | VLT - VEÍCULO LEVE SOBRE TRILHO | MEIO FIO | EIXO A101B - PK 1+500 À 1+915 | 6 | 28 | 10 | 8 | 2014-06-03 | 2014-05-16 | 2014-05-14 |  |  | 29.59 |  | 11.06 | 11.01 | 8 | 10
438 | 139 | 2014-05-06 | 08:20 | 15 | 15 | AURORA | 34818 | 20 |  |  | VLT - VEÍCULO LEVE SOBRE TRILHO | MEIO FIO | EIXO A101B - PK 2+000 A 2+370 | 6 | 28 | 10 | 8 | 2014-06-03 | 2014-05-16 | 2014-05-14 |  |  | 14.02 | 16.41 | 16.03 | 15.56 | 8 | 10
439 | 140 | 2014-05-02 | 11:50 | 20 | 20 | AURORA | 34575 | 150 |  |  | VLT - VEÍCULO LEVE SOBRE TRILHO | CCO | MURO LADO DIREITO DE 0,0 A 77,0 mts | 6 | 28 | 12 | 10 | 2014-05-30 | 2014-05-14 | 2014-05-12 |  |  | 20.41 | 23.68 | 22.98 | 20.87 | 7 | 10
440 | 141 | 2014-05-03 | 09:38 | 20 | 20 | AURORA | 34622 | 140 |  |  | VLT - VEÍCULO LEVE SOBRE TRILHO | CCO | MURO LADO DIREITO DE 77,0 À 145,0 mts | 6 | 28 | 11 | 11 | 2014-05-31 | 2014-05-14 | 2014-05-14 |  |  | 19.71 | 21.47 | 22.61 | 22.97 | 6 | 10
441 | 142 | 2014-05-06 | 10:30 | 20 | 20 | AURORA | 34748 | 150 |  |  | VLT - VEÍCULO LEVE SOBRE TRILHO | CCO | MURO LADO DIREITO DE 145,0 À 200,0 mts | 6 | 28 | 10 | 6 | 2014-06-03 | 2014-05-16 | 2014-05-12 |  |  | 23.8 |  | 20.88 | 19.6 | 6 | 10
442 | 143 | 2014-05-10 | 09:57 | 30C | 30 | AURORA | 35057 | 140 |  |  | VLT - VEÍCULO LEVE SOBRE TRILHO | CANTEIRO CENTRAL | PRÉ-LAJE P/ PONTE COXIPÓ - 176 PÇ. | 6 | 28 | 9 | 6 | 2014-06-07 | 2014-05-19 | 2014-05-16 |  |  | 20.47 | 21.58 | 22.79 |  | 6 | 10
443 | 144 | 2014-05-09 | 11:58 | 25C | 25 | AURORA | 34986 | 140 |  |  | VLT - VEÍCULO LEVE SOBRE TRILHO | TRINCHEIRA LUIZ FELIPE | TERRA ARMADA - 7 PÇ. A4, 6 PÇ. CD, 3 PÇ. CE, 2 PÇ. D | 6 | 28 | 8 | 6 | 2014-06-06 | 2014-05-17 | 2014-05-15 |  |  | 18.7 |  | 18.47 | 17.19 | 4 | 10
444 | 145 | 2014-05-08 | 10:45 | 25C | 25 | AURORA | 34917 | 120 |  |  | VLT - VEÍCULO LEVE SOBRE TRILHO | TRINCHEIRA LUIZ FELIPE | TERRA ARMADA - 10 PÇ. A4, 2 PÇ. D | 6 | 28 | 8 | 7 | 2014-06-05 | 2014-05-16 | 2014-05-15 |  |  | 19.66 |  | 17.99 | 18.61 | 4 | 10
445 | 145 | 2014-05-08 | 15:40 | 25C | 25 | AURORA | 34945 | 140 |  |  | VLT - VEÍCULO LEVE SOBRE TRILHO | TRINCHEIRA LUIZ FELIPE | TERRA ARMADA - 13 PÇ. A4, 2 PÇ. D | 6 | 28 | 8 | 7 | 2014-06-05 | 2014-05-16 | 2014-05-15 |  |  | 21.17 |  | 20.45 | 20.27 | 5 | 10
446 | 146 | 2014-05-09 | 09:57 | 40B | 40 | AURORA | 34982 | 160 |  |  | VLT - VEÍCULO LEVE SOBRE TRILHO | UFMT | PONTE 01 | 6 | 28 | 7 | 6 | 2014-06-06 | 2014-05-16 | 2014-05-15 |  |  |  |  | 38.77 | 46.87 | 8 | 10
447 | 146 | 2014-05-09 | 10:28 | 40B | 40 | AURORA | 34983 | 130 |  |  | VLT - VEÍCULO LEVE SOBRE TRILHO | UFMT | PONTE 01 | 6 | 28 | 8 | 6 | 2014-06-06 | 2014-05-17 | 2014-05-15 |  |  | 46.69 |  | 38.45 | 48.37 | 8 | 10
448 | 146 | 2014-05-09 | 10:55 | 40B | 40 | AURORA | 34984 | 150 |  |  | VLT - VEÍCULO LEVE SOBRE TRILHO | UFMT | PONTE 01 | 6 | 28 | 7 | 7 | 2014-06-06 | 2014-05-16 | 2014-05-16 |  |  |  |  | 46.92 | 44.42 | 8 | 10
449 | 146 | 2014-05-09 | 11:17 | 40B | 40 | AURORA | 34985 | 120 |  |  | VLT - VEÍCULO LEVE SOBRE TRILHO | UFMT | PONTE 01 | 6 | 28 | 10 | 6 | 2014-06-06 | 2014-05-19 | 2014-05-15 |  |  | 44.33 | 46.65 | 42.08 | 38.35 | 8 | 10
450 | 146 | 2014-05-09 | 11:37 | 40B | 40 | AURORA | 34988 | 135 |  |  | VLT - VEÍCULO LEVE SOBRE TRILHO | UFMT | PONTE 01 | 6 | 28 | 8 | 6 | 2014-06-06 | 2014-05-17 | 2014-05-15 |  |  | 41.99 | 49.58 | 40.82 | 44.3 | 8 | 10
451 | 146 | 2014-05-09 | 12:12 | 40B | 40 | AURORA | 34992 | 145 |  |  | VLT - VEÍCULO LEVE SOBRE TRILHO | UFMT | PONTE 01 | 6 | 28 | 8 | 6 | 2014-06-06 | 2014-05-17 | 2014-05-15 |  |  | 41.99 | 42.39 | 39.08 | 32.94 | 8 | 10
452 | 147 | 2014-05-09 | 12:40 | 40B | 40 | AURORA | 34993 | 160 |  |  | VLT - VEÍCULO LEVE SOBRE TRILHO | UFMT | PONTE 01 | 6 | 28 | 8 | 6 | 2014-06-06 | 2014-05-17 | 2014-05-15 |  |  | 39.98 |  | 40.97 | 37.6 | 8 | 10
453 | 147 | 2014-05-09 | 12:59 | 40B | 40 | AURORA | 34994 | 160 |  |  | VLT - VEÍCULO LEVE SOBRE TRILHO | UFMT | PONTE 01 | 6 | 28 | 8 | 6 | 2014-06-06 | 2014-05-17 | 2014-05-15 |  |  | 38.94 |  | 41.05 | 43.6 | 8 | 10
454 | 147 | 2014-05-09 | 13:23 | 40B | 40 | AURORA | 34995 | 150 |  |  | VLT - VEÍCULO LEVE SOBRE TRILHO | UFMT | PONTE 01 | 6 | 28 | 8 | 6 | 2014-06-06 | 2014-05-17 | 2014-05-15 |  |  | 38.38 |  | 37.25 | 39.1 | 8 | 10
455 | 147 | 2014-05-09 | 13:37 | 40B | 40 | AURORA | 34996 | 140 |  |  | VLT - VEÍCULO LEVE SOBRE TRILHO | UFMT | PONTE 01 | 6 | 28 | 7 | 7 | 2014-06-06 | 2014-05-16 | 2014-05-16 |  |  |  |  | 37.51 | 37.09 | 8 | 10
456 | 147 | 2014-05-09 | 14:15 | 40B | 40 | AURORA | 35002 | 155 |  |  | VLT - VEÍCULO LEVE SOBRE TRILHO | UFMT | PONTE 01 | 6 | 28 | 7 | 7 | 2014-06-06 | 2014-05-16 | 2014-05-16 |  |  |  |  | 36.21 | 35.14 | 8 | 10
457 | 147 | 2014-05-09 | 15:11 | 40B | 40 | AURORA | 35006 | 135 |  |  | VLT - VEÍCULO LEVE SOBRE TRILHO | UFMT | PONTE 01 | 6 | 28 | 10 | 7 | 2014-06-06 | 2014-05-19 | 2014-05-16 |  |  | 42.26 |  | 29.69 | 40.91 | 8 | 10
458 | 148 | 2014-05-09 | 15:44 | 40B | 40 | AURORA | 35016 | 135 |  |  | VLT - VEÍCULO LEVE SOBRE TRILHO | UFMT | PONTE 01 | 6 | 28 | 8 | 6 | 2014-06-06 | 2014-05-17 | 2014-05-15 |  |  | 36.03 |  | 35.79 | 34.64 | 8 | 10
459 | 149 | 2014-05-10 | 10:25 | 25C | 25 | AURORA | 35058 | 120 |  |  | VLT - VEÍCULO LEVE SOBRE TRILHO | TRINCHEIRA LUIZ FELIPE | TERRA ARMADA - 13 PÇ. A4, 2 PÇ. D | 6 | 28 | 9 | 6 | 2014-06-07 | 2014-05-19 | 2014-05-16 |  |  | 22.37 | 25.26 | 19.34 | 21.81 | 4 | 10
460 | 150 | 2014-05-10 | 07:57 | 40B | 40 | AURORA | 35044 | 165 |  |  | VLT - VEÍCULO LEVE SOBRE TRILHO | PRAINHA | LAJE ENTRE ESTACA - 25 À 22 | 6 | 28 | 9 | 6 | 2014-06-07 | 2014-05-19 | 2014-05-16 |  |  | 35.24 | 34.05 | 30.18 | 32.47 | 7 | 10
461 | 150 | 2014-05-10 | 08:26 | 40B | 40 | AURORA | 35045 | 150 |  |  | VLT - VEÍCULO LEVE SOBRE TRILHO | PRAINHA | LAJE ENTRE ESTACA - 25 À 22 | 6 | 28 | 9 | 6 | 2014-06-07 | 2014-05-19 | 2014-05-16 |  |  | 35 | 31.19 | 31.64 | 30.26 | 7 | 10
462 | 150 | 2014-05-10 | 08:38 | 40B | 40 | AURORA | 35047 | 160 |  |  | VLT - VEÍCULO LEVE SOBRE TRILHO | PRAINHA | LAJE ENTRE ESTACA - 25 À 22 | 6 | 28 | 9 | 6 | 2014-06-07 | 2014-05-19 | 2014-05-16 |  |  | 33.44 | 35.94 | 29.16 | 32.3 | 7 | 10
463 | 150 | 2014-05-10 | 08:59 | 40B | 40 | AURORA | 35051 | 170 |  |  | VLT - VEÍCULO LEVE SOBRE TRILHO | PRAINHA | LAJE ENTRE ESTACA - 25 À 22 | 6 | 28 | 9 | 6 | 2014-06-07 | 2014-05-19 | 2014-05-16 |  |  | 39.46 | 37.83 | 37.41 | 36.59 | 7 | 10
464 | 150 | 2014-05-10 | 09:12 | 40B | 40 | AURORA | 35050 | 170 |  |  | VLT - VEÍCULO LEVE SOBRE TRILHO | PRAINHA | LAJE ENTRE ESTACA - 25 À 22 | 6 | 28 | 9 | 6 | 2014-06-07 | 2014-05-19 | 2014-05-16 |  |  | 31.49 | 37 | 33.18 | 31.64 | 7 | 10
465 | 150 | 2014-05-10 | 09:48 | 40B | 40 | AURORA | 35055 | 155 |  |  | VLT - VEÍCULO LEVE SOBRE TRILHO | PRAINHA | LAJE ENTRE ESTACA - 25 À 22 | 6 | 28 | 9 | 6 | 2014-06-07 | 2014-05-19 | 2014-05-16 |  |  | 43.74 | 37.08 | 40.99 | 36.25 | 7 | 10
466 | 150 | 2014-05-10 | 09:56 | 40B | 40 | AURORA | 35056 | 160 |  |  | VLT - VEÍCULO LEVE SOBRE TRILHO | PRAINHA | LAJE ENTRE ESTACA - 25 À 22 | 6 | 28 | 9 | 6 | 2014-06-07 | 2014-05-19 | 2014-05-16 |  |  | 33.04 | 31.68 | 37 | 37.17 | 7 | 10
467 | 151 | 2014-05-10 | 10:31 | 40B | 40 | AURORA | 35061 | 155 |  |  | VLT - VEÍCULO LEVE SOBRE TRILHO | PRAINHA | LAJE ENTRE ESTACA - 25 À 22 | 6 | 28 | 9 | 6 | 2014-06-07 | 2014-05-19 | 2014-05-16 |  |  | 38.27 | 41.91 | 32.2 | 35.35 | 7 | 10
468 | 151 | 2014-05-10 | 10:43 | 40B | 40 | AURORA | 35059 | 150 |  |  | VLT - VEÍCULO LEVE SOBRE TRILHO | PRAINHA | LAJE ENTRE ESTACA - 25 À 22 | 6 | 28 | 9 | 6 | 2014-06-07 | 2014-05-19 | 2014-05-16 |  |  | 36.22 | 37.51 | 33.54 | 34.87 | 7 | 10
469 | 151 | 2014-05-10 | 11:07 | 40B | 40 | AURORA | 35065 | 180 |  |  | VLT - VEÍCULO LEVE SOBRE TRILHO | PRAINHA | LAJE ENTRE ESTACA - 25 À 22 | 6 | 28 | 9 | 6 | 2014-06-07 | 2014-05-19 | 2014-05-16 |  |  | 34.48 | 38.49 | 36.41 | 36.05 | 7 | 10
470 | 151 | 2014-05-10 | 11:23 | 40B | 40 | AURORA | 35066 | 175 |  |  | VLT - VEÍCULO LEVE SOBRE TRILHO | PRAINHA | LAJE ENTRE ESTACA - 25 À 22 | 6 | 28 | 9 | 6 | 2014-06-07 | 2014-05-19 | 2014-05-16 |  |  | 31.33 | 36.44 | 32.75 | 32.49 | 7 | 10
471 | 152 | 2014-05-12 | 09:18 | 25C | 25 | AURORA | 35112 | 130 |  |  | VLT - VEÍCULO LEVE SOBRE TRILHO | TRINCHEIRA LUIZ FELIPE | TERRA ARMADA - 13 PÇ. A4, 2 PÇ. D | 6 | 28 | 9 | 4 | 2014-06-09 | 2014-05-21 | 2014-05-16 |  |  | 26.88 | 28.56 | 20.3 | 20.42 | 5 | 10
472 | 153 | 2014-05-09 | 11:36 | 40B | 40 | AURORA | 34990 | 160 |  |  | VLT - VEÍCULO LEVE SOBRE TRILHO | PRAINHA | VIGA DE COROAMENTO - ESTACA 62 À 61 +3MTS LADO DIREITO E ESQUERDO | 6 | 28 | 10 | 7 | 2014-06-06 | 2014-05-19 | 2014-05-16 |  |  | 38.2 |  | 34.63 | 33.09 | 7 | 10
473 | 153 | 2014-05-09 | 16:35 | 40B | 40 | AURORA | 35012 | 150 |  |  | VLT - VEÍCULO LEVE SOBRE TRILHO | PRAINHA | VIGA DE COROAMENTO - ESTACA 61 + 3MTS À 59 LADO DIREITO | 6 | 28 | 8 | 7 | 2014-06-06 | 2014-05-17 | 2014-05-16 |  |  | 36.92 |  | 34.5 | 36.59 | 6 | 10
474 | 153 | 2014-05-09 | 17:11 | 40B | 40 | AURORA | 35014 | 160 |  |  | VLT - VEÍCULO LEVE SOBRE TRILHO | PRAINHA | VIGA DE COROAMENTO - ESTACA 61 + 3MTS À 59 LADO ESQUERDO | 6 | 28 | 7 | 7 | 2014-06-06 | 2014-05-16 | 2014-05-16 |  |  |  |  | 29.84 | 33.66 | 6 | 10
475 | 154 | 2014-05-09 | 10:00 | 30C | 30 | AURORA | 34980 | 140 |  |  | VLT - VEÍCULO LEVE SOBRE TRILHO | TRINCHEIRA LUIZ FELIPE | TERRA ARMADA - 13 PÇ. A4, 2 PÇ. B | 6 | 28 | 8 | 6 | 2014-06-06 | 2014-05-17 | 2014-05-15 |  |  | 16.56 |  | 18.53 | 17.63 | 3 | 10
476 | 155 | 2014-05-05 | 10:25 | 25C | 25 | AURORA | 34685 | 140 |  |  | VLT - VEÍCULO LEVE SOBRE TRILHO | PONTE RIO COXIPÓ | CAMISA DO TUBULÃO - 1º LANCE DO P3 PONTE MONTANTE L. DIR. E ESQ. | 6 | 28 | 11 | 10 | 2014-06-02 | 2014-05-16 | 2014-05-15 |  |  | 21.67 | 19.06 | 18.18 | 20.28 | 3 | 10
477 | 156 | 2014-05-07 | 17:35 | 25C | 25 | AURORA | 34877 | 160 |  |  | VLT - VEÍCULO LEVE SOBRE TRILHO | PONTE RIO COXIPÓ | CAMISA DO TUBULÃO - 2º LANCE DO P3 PONTE MONTANTE L. DIR. E ESQ. | 6 | 28 | 9 | 8 | 2014-06-04 | 2014-05-16 | 2014-05-15 |  |  | 38.74 | 40.01 | 37.88 | 37.48 | 6 | 10
478 | 157 | 2014-05-10 | 08:58 | 25C | 25 | AURORA | 35052 | 140 |  |  | VLT - VEÍCULO LEVE SOBRE TRILHO | PONTE RIO COXIPÓ | CAMISA DO TUBULÃO - 3º LANCE DO E1 PONTE JUSANTE L. DIR. E ESQ. | 6 | 28 | 9 | 6 | 2014-06-07 | 2014-05-19 | 2014-05-16 |  |  | 28.85 |  | 26.62 | 26.98 | 6 | 10
479 | 158 | 2014-05-12 | 13:38 | 30C | 30 | AURORA | 35124 | 140 |  |  | VLT - VEÍCULO LEVE SOBRE TRILHO | ESTAÇÃO AEROPORTO | PISO RADIER L. ESQ. | 6 | 28 | 9 | 4 | 2014-06-09 | 2014-05-21 | 2014-05-16 |  |  | 26.94 | 29.87 | 23.73 | 22.38 | 8 | 10
480 | 158 | 2014-05-12 | 13:56 | 30C | 30 | AURORA | 35125 | 140 |  |  | VLT - VEÍCULO LEVE SOBRE TRILHO | ESTAÇÃO AEROPORTO | PISO RADIER L. ESQ. | 6 | 28 | 9 | 4 | 2014-06-09 | 2014-05-21 | 2014-05-16 |  |  | 48.78 | 33.64 | 28.34 | 26.97 | 8 | 10
481 | 158 | 2014-05-12 | 14:27 | 30C | 30 | AURORA | 35127 | 130 |  |  | VLT - VEÍCULO LEVE SOBRE TRILHO | ESTAÇÃO AEROPORTO | PISO RADIER L. ESQ. | 6 | 28 | 9 | 8 | 2014-06-09 | 2014-05-21 | 2014-05-20 |  |  | 29.63 |  | 21.84 | 29.67 | 8 | 10
482 | 158 | 2014-05-12 | 14:45 | 30C | 30 | AURORA | 35129 | 130 |  |  | VLT - VEÍCULO LEVE SOBRE TRILHO | ESTAÇÃO AEROPORTO | PISO RADIER L. DIR (MAGRO) | 6 | 28 | 9 | 9 | 2014-06-09 | 2014-05-21 | 2014-05-21 |  |  | 30.18 |  | 18.73 | 28.62 | 8 | 10
483 | 158 | 2014-05-12 | 15:15 | 30C | 30 | AURORA | 35131 | 130 |  |  | VLT - VEÍCULO LEVE SOBRE TRILHO | ESTAÇÃO AEROPORTO | VIGA DE BALDRAME - V3 E V4 | 6 | 28 | 9 | 4 | 2014-06-09 | 2014-05-21 | 2014-05-16 |  |  | 18.72 | 20.49 | 16.74 | 16.07 | 8 | 10
484 | 159 | 2014-05-12 | 15:33 | 40B | 40 | AURORA | 35134 | 150 |  |  | VLT - VEÍCULO LEVE SOBRE TRILHO | PRAINHA | VIGA DE COROAMENTO - E59 À E57 L. ESQ. | 6 | 28 | 9 | 4 | 2014-06-09 | 2014-05-21 | 2014-05-16 |  |  | 30.95 | 31.49 | 28.41 | 29.67 | 7 | 10
485 | 159 | 2014-05-12 | 15:59 | 40B | 40 | AURORA | 35135 | 165 |  |  | VLT - VEÍCULO LEVE SOBRE TRILHO | PRAINHA | VIGA DE COROAMENTO - E59 À E57 L. DIR. | 6 | 28 | 9 | 4 | 2014-06-09 | 2014-05-21 | 2014-05-16 |  |  | 27.97 | 30.7 | 24.75 | 26.01 | 7 | 10
486 | 160 | 2014-05-09 | 14:15 | 35 | 35 | AURORA | 35000 | 215 |  |  | VLT - VEÍCULO LEVE SOBRE TRILHO | CCO | TRILHO DO EIXO 902B - BERÇO E BASE (PK 0+75 AO 0+90) | 6 | 28 | 10 | 7 | 2014-06-06 | 2014-05-19 | 2014-05-16 |  |  | 40.23 |  | 39.69 | 34.5 | 8 | 10
487 | 160 | 2014-05-09 | 15:12 | 35 | 35 | AURORA | 35005 | 200 |  |  | VLT - VEÍCULO LEVE SOBRE TRILHO | CCO | TRILHO DO EIXO 902B - BERÇO E BASE (PK 0+90 AO 0+108) | 6 | 28 | 8 | 7 | 2014-06-06 | 2014-05-17 | 2014-05-16 |  |  | 38.69 |  | 41.47 | 42.32 | 8 | 10
488 | 160 | 2014-05-09 | 16:07 | 35 | 35 | AURORA | 35001 | 200 |  |  | VLT - VEÍCULO LEVE SOBRE TRILHO | CCO | TRILHO DO EIXO 902B - BERÇO E BASE (PK 0+108 AO 0+126) | 6 | 28 | 8 | 7 | 2014-06-06 | 2014-05-17 | 2014-05-16 |  |  | 29.76 |  | 30.35 | 31.44 | 8 | 10
489 | 160 | 2014-05-09 | 17:50 | 35 | 35 | AURORA | 35027 | 170 |  |  | VLT - VEÍCULO LEVE SOBRE TRILHO | CCO | TRILHO DO EIXO 902B - BERÇO E BASE (PK 0+126 AO 0+144) | 6 | 28 | 8 | 7 | 2014-06-06 | 2014-05-17 | 2014-05-16 |  |  | 48.79 |  | 46.03 | 41.28 | 8 | 10
490 | 160 | 2014-05-09 | 18:40 | 35 | 35 | AURORA | 35031 | 190 |  |  | VLT - VEÍCULO LEVE SOBRE TRILHO | CCO | TRILHO DO EIXO 902B - BERÇO E BASE (PK 0+144 AO 0+168) | 6 | 28 | 8 | 7 | 2014-06-06 | 2014-05-17 | 2014-05-16 |  |  | 40.39 |  | 45.39 | 43.7 | 3 | 10
491 | 161 | 2014-05-02 | 16:05 | 30C | 30 | AURORA | 34605 | 140 |  |  | VLT - VEÍCULO LEVE SOBRE TRILHO | ESTAÇÃO ABELARDO AZEVEDO | PILAR - P3, P4, P5, P6, P7, P8, P9 (50CM) | 6 | 28 | 14 | 13 | 2014-05-30 | 2014-05-16 | 2014-05-15 |  |  | 43.32 | 39.52 | 32.1 | 41.91 | 3 | 10
492 | 162 | 2014-05-05 | 07:00 | CR25 | 25 | CR ALMEIDA |  |  |  |  | VLT - VEÍCULO LEVE SOBRE TRILHO | TRINCHEIRA LUIZ FELIPE | TIRANTE ENTRE ESTACAS E52 A E48 | 4 | 28 | 7 |  | 2014-06-02 | 2014-05-12 | [7 empty] | 0 | 10
493 | 163 | 2014-05-07 | 07:00 | CR25 | 25 | CR ALMEIDA |  |  |  |  | VLT - VEÍCULO LEVE SOBRE TRILHO | TRINCHEIRA LUIZ FELIPE | TIRANTE ENTRE ESTACAS E47 A E44 | 4 | 28 | 7 |  | 2014-06-04 | 2014-05-14 | [7 empty] | 0 | 10
494 | 164 | 2014-05-12 | 07:00 | CR25 | 25 | CR ALMEIDA |  |  |  |  | VLT - VEÍCULO LEVE SOBRE TRILHO | TRINCHEIRA LUIZ FELIPE | TIRANTE ENTRE ESTACAS E43 A E34 | 4 | 28 | 7 |  | 2014-06-09 | 2014-05-19 | [7 empty] | 0 | 10
495 | 165 | 2014-05-10 | 10:40 | 30C | 30 | AURORA | 35060 | 135 |  |  | VLT - VEÍCULO LEVE SOBRE TRILHO | PONTE DO PORTO | GUARDA RODAS - P1 AO P2 L. DIR / LAJE DE TRANSIÇÃO DO E1 | 6 | 28 | 9 | 5 | 2014-06-07 | 2014-05-19 | 2014-05-15 |  |  | 25.78 | 27.59 | 26.6 | 24.68 | 7 | 10
496 | 165 | 2014-05-10 | 12:07 | 30C | 30 | AURORA | 35068 | 160 |  |  | VLT - VEÍCULO LEVE SOBRE TRILHO | PONTE DO PORTO | GUARDA RODAS - P1 AO P2 L. ESQ / LAJE DE TRANSIÇÃO DO E2 | 6 | 28 | 9 | 5 | 2014-06-07 | 2014-05-19 | 2014-05-15 |  |  | 30.98 | 28.81 | 25.74 | 26.24 | 7 | 10
497 | 166 | 2014-05-08 | 10:00 | 30C | 30 | AURORA | 34915 | 160 |  |  | VLT - VEÍCULO LEVE SOBRE TRILHO | PÁTIO PRÉ-MOLDADO | CAIXA COLETORA - 202, 204, 206 | 6 | 28 | 11 | 11 | 2014-06-05 | 2014-05-19 | 2014-05-19 |  |  | 29.12 | 26.6 | 28.94 | 29.54 | 3 | 10
498 | 166 | 2014-05-08 | 14:50 | 30C | 30 | AURORA | 34939 | 150 |  |  | VLT - VEÍCULO LEVE SOBRE TRILHO | PÁTIO PRÉ-MOLDADO | CAIXA COLETORA - 201, 203, 205, 207 | 6 | 28 | 11 | 11 | 2014-06-05 | 2014-05-19 | 2014-05-19 |  |  | 33.09 | 29.76 | 37.32 | 32.9 | 7 | 10
499 | 167 | 2014-05-10 | 08:15 | 30C | 30 | AURORA | 35046 | 160 |  |  | VLT - VEÍCULO LEVE SOBRE TRILHO | PÁTIO PRÉ-MOLDADO | CAIXA COLETORA - 208, 209, 210, 211 | 6 | 28 | 9 | 9 | 2014-06-07 | 2014-05-19 | 2014-05-19 |  |  | 24.59 | 23.33 | 22.5 | 21.94 | 5 | 10
500 | 168 | 2014-05-13 | 08:45 | 30C | 30 | AURORA | 35177 | 160 |  |  | VLT - VEÍCULO LEVE SOBRE TRILHO | PÁTIO PRÉ-MOLDADO | CAIXA COLETORA - 224, 225, 226, 227 | 6 | 28 | 8 | 6 | 2014-06-10 | 2014-05-21 | 2014-05-19 |  |  | 29.31 | 30.8 | 28.11 | 26.05 | 5 | 10
501 | 168 | 2014-05-13 | 12:35 | 30C | 30 | AURORA | 35195 | 150 |  |  | VLT - VEÍCULO LEVE SOBRE TRILHO | PÁTIO PRÉ-MOLDADO | CAIXA COLETORA - 228, 229, 230, 321 | 6 | 28 | 8 | 6 | 2014-06-10 | 2014-05-21 | 2014-05-19 |  |  | 32.28 | 32.05 | 30.69 | 30.21 | 5 | 10
502 | 168 | 2014-05-13 | 16:05 | 30C | 30 | AURORA | 35210 | 160 |  |  | VLT - VEÍCULO LEVE SOBRE TRILHO | PÁTIO PRÉ-MOLDADO | CAIXA COLETORA - 232, 233 | 6 | 28 | 8 | 6 | 2014-06-10 | 2014-05-21 | 2014-05-19 |  |  | 33.4 | 34.34 | 29.79 | 32.24 | 2 | 10
503 | 169 | 2014-05-14 | 09:07 | 25C | 25 | AURORA | 35241 | 130 |  |  | VLT - VEÍCULO LEVE SOBRE TRILHO | TRINCHEIRA LUIZ FELIPE | TERRA ARMADA - 15 PÇ. A4 | 6 | 28 | 8 | 5 | 2014-06-11 | 2014-05-22 | 2014-05-19 |  |  | 22.49 | 21.05 | 19.1 | 19.51 | 5 | 10
504 | 170 | 2014-05-13 | 09:42 | 25C | 25 | AURORA | 35181 | 140 |  |  | VLT - VEÍCULO LEVE SOBRE TRILHO | TRINCHEIRA LUIZ FELIPE | TERRA ARMADA - 13 PÇ. A4, 2 PÇ. D | 6 | 28 | 8 | 6 | 2014-06-10 | 2014-05-21 | 2014-05-19 |  |  | 29.81 | 29.25 | 28.01 | 26.25 | 5 | 10
505 | 171 | 2014-05-15 | 10:47 | 25C | 25 | AURORA | 35342 | 120 |  |  | VLT - VEÍCULO LEVE SOBRE TRILHO | TRINCHEIRA LUIZ FELIPE | TERRA ARMADA - 15 PÇ. A4 | 6 | 28 | 7 | 5 | 2014-06-12 | 2014-05-22 | 2014-05-20 |  |  | 20.66 | 19.74 | 19 | 18.75 | 5 | 10
506 | 171 | 2014-05-15 | 15:18 | 25C | 25 | AURORA | 35379 | 140 |  |  | VLT - VEÍCULO LEVE SOBRE TRILHO | TRINCHEIRA LUIZ FELIPE | TERRA ARMADA - 15 PÇ. A4 | 6 | 28 | 7 | 5 | 2014-06-12 | 2014-05-22 | 2014-05-20 |  |  | 28 | 27.79 | 26.85 | 27.15 | 6 | 10
507 | 172 | 2014-05-13 | 13:14 | 40B | 40 | AURORA | 35197 | 150 |  |  | VLT - VEÍCULO LEVE SOBRE TRILHO | PRAINHA | LAJE ENTRE ESTACA - 22 À 21 + 3MT | 6 | 28 | 8 | 6 | 2014-06-10 | 2014-05-21 | 2014-05-19 |  |  | 38.85 | 38.64 | 34.42 | 36.78 | 7 | 10
508 | 172 | 2014-05-13 | 13:25 | 40B | 40 | AURORA | 35199 | 150 |  |  | VLT - VEÍCULO LEVE SOBRE TRILHO | PRAINHA | LAJE ENTRE ESTACA - 22 À 21 + 3MT | 6 | 28 | 8 | 6 | 2014-06-10 | 2014-05-21 | 2014-05-19 |  |  | 35.99 | 37.37 | 37.38 | 37.33 | 7 | 10
509 | 172 | 2014-05-13 | 13:36 | 40B | 40 | AURORA | 35198 | 160 |  |  | VLT - VEÍCULO LEVE SOBRE TRILHO | PRAINHA | LAJE ENTRE ESTACA - 22 À 21 + 3MT | 6 | 28 | 8 | 6 | 2014-06-10 | 2014-05-21 | 2014-05-19 |  |  | 39.48 | 35.38 | 38.08 | 37 | 7 | 10
510 | 172 | 2014-05-13 | 13:50 | 40B | 40 | AURORA | 35200 | 140 |  |  | VLT - VEÍCULO LEVE SOBRE TRILHO | PRAINHA | LAJE ENTRE ESTACA - 22 À 21 + 3MT | 6 | 28 | 8 | 6 | 2014-06-10 | 2014-05-21 | 2014-05-19 |  |  | 37.13 | 36.96 | 34.86 | 34.66 | 7 | 10
511 | 172 | 2014-05-13 | 14:07 | 40B | 40 | AURORA | 35202 | 140 |  |  | VLT - VEÍCULO LEVE SOBRE TRILHO | PRAINHA | LAJE ENTRE ESTACA - 22 À 21 + 3MT | 6 | 28 | 8 | 6 | 2014-06-10 | 2014-05-21 | 2014-05-19 |  |  | 35.2 | 36.59 | 35.45 | 33.91 | 7 | 10
512 | 172 | 2014-05-13 | 14:36 | 40B | 40 | AURORA | 35204 | 180 |  |  | VLT - VEÍCULO LEVE SOBRE TRILHO | PRAINHA | LAJE ENTRE ESTACA - 22 À 21 + 3MT | 6 | 28 | 8 | 6 | 2014-06-10 | 2014-05-21 | 2014-05-19 |  |  | 33.97 | 34.14 | 32.43 | 34.1 | 7 | 10
513 | 172 | 2014-05-13 | 15:21 | 40B | 40 | AURORA | 35206 | 160 |  |  | VLT - VEÍCULO LEVE SOBRE TRILHO | PRAINHA | LAJE ENTRE ESTACA - 22 À 21 + 3MT | 6 | 28 | 8 | 6 | 2014-06-10 | 2014-05-21 | 2014-05-19 |  |  | 36.81 | 37.79 | 35.97 | 34.45 | 7 | 10
514 | 173 | 2014-05-13 | 16:10 | 40B | 40 | AURORA | 35207 | 140 |  |  | VLT - VEÍCULO LEVE SOBRE TRILHO | PRAINHA | LAJE ENTRE ESTACA - 22 À 21 + 3MT | 6 | 28 | 8 | 6 | 2014-06-10 | 2014-05-21 | 2014-05-19 |  |  | 33.17 | 32.38 | 31.68 | 30.07 | 7 | 10
515 | 173 | 2014-05-13 | 16:24 | 40B | 40 | AURORA | 35208 | 155 |  |  | VLT - VEÍCULO LEVE SOBRE TRILHO | PRAINHA | LAJE ENTRE ESTACA - 22 À 21 + 3MT | 6 | 28 | 8 | 6 | 2014-06-10 | 2014-05-21 | 2014-05-19 |  |  | 37.5 | 37.11 | 34.07 | 33.45 | 7 | 10
516 | 173 | 2014-05-13 | 17:00 | 40B | 40 | AURORA | 35209 | 160 |  |  | VLT - VEÍCULO LEVE SOBRE TRILHO | PRAINHA | LAJE ENTRE ESTACA - 22 À 21 + 3MT | 6 | 28 | 8 | 6 | 2014-06-10 | 2014-05-21 | 2014-05-19 |  |  | 35.22 | 36.16 | 33.38 | 35.1 | 7 | 10
517 | 174 | 2014-05-15 | 10:00 | 25C | 25 | AURORA | 35334 | 250 |  |  | VLT - VEÍCULO LEVE SOBRE TRILHO | SUBESTAÇÃO RET. 08 | ESTACA - 7B, 8, 9, 10 | 6 | 28 | 7 | 5 | 2014-06-12 | 2014-05-22 | 2014-05-20 |  |  | 31.56 | 30.69 | 26.22 | 29.55 | 6 | 10
518 | 174 | 2014-05-15 | 11:01 | 25C | 25 | AURORA | 35345 | 240 |  |  | VLT - VEÍCULO LEVE SOBRE TRILHO | SUBESTAÇÃO RET. 08 | ESTACA - 11, 12B, 1B, 2 | 6 | 28 | 7 | 5 | 2014-06-12 | 2014-05-22 | 2014-05-20 |  |  | 30.21 | 35.51 | 41.01 | 32.59 | 6 | 10
519 | 174 | 2014-05-15 | 12:17 | 25C | 25 | AURORA | 35350 | 250 |  |  | VLT - VEÍCULO LEVE SOBRE TRILHO | SUBESTAÇÃO RET. 08 | ESTACA - 3, 4, 6B | 6 | 28 | 7 | 5 | 2014-06-12 | 2014-05-22 | 2014-05-20 |  |  | 25.92 | 30.02 | 25.31 | 25.69 | 4 | 10
520 | 175 | 2014-05-15 | 09:10 | 40B | 40 | AURORA | 35327 | 165 |  |  | VLT - VEÍCULO LEVE SOBRE TRILHO | PRAINHA | LAJE ENTRE ESTACA - 21 + 3MT À 18 | 6 | 28 | 7 | 5 | 2014-06-12 | 2014-05-22 | 2014-05-20 |  |  | 37.13 | 38.99 | 37.83 | 36.67 | 7 | 10
521 | 175 | 2014-05-15 | 09:33 | 40B | 40 | AURORA | 35332 | 165 |  |  | VLT - VEÍCULO LEVE SOBRE TRILHO | PRAINHA | LAJE ENTRE ESTACA - 21 + 3MT À 18 | 6 | 28 | 7 | 5 | 2014-06-12 | 2014-05-22 | 2014-05-20 |  |  | 38.29 | 36.91 | 36.58 | 36.75 | 7 | 10
522 | 175 | 2014-05-15 | 09:46 | 40B | 40 | AURORA | 35337 | 160 |  |  | VLT - VEÍCULO LEVE SOBRE TRILHO | PRAINHA | LAJE ENTRE ESTACA - 21 + 3MT À 18 | 6 | 28 | 7 | 5 | 2014-06-12 | 2014-05-22 | 2014-05-20 |  |  | 39.53 | 37.17 | 36.25 | 35.7 | 7 | 10
523 | 175 | 2014-05-15 | 10:08 | 40B | 40 | AURORA | 35341 | 165 |  |  | VLT - VEÍCULO LEVE SOBRE TRILHO | PRAINHA | LAJE ENTRE ESTACA - 21 + 3MT À 18 | 6 | 28 | 7 | 5 | 2014-06-12 | 2014-05-22 | 2014-05-20 |  |  | 36.99 | 34.42 | 34.38 | 34.89 | 7 | 10
524 | 175 | 2014-05-15 | 10:19 | 40B | 40 | AURORA | 35343 | 180 |  |  | VLT - VEÍCULO LEVE SOBRE TRILHO | PRAINHA | LAJE ENTRE ESTACA - 21 + 3MT À 18 | 6 | 28 | 7 | 5 | 2014-06-12 | 2014-05-22 | 2014-05-20 |  |  | 42.07 | 43.19 | 39.95 | 37.41 | 7 | 10
525 | 175 | 2014-05-15 | 10:30 | 40B | 40 | AURORA | 35346 | 160 |  |  | VLT - VEÍCULO LEVE SOBRE TRILHO | PRAINHA | LAJE ENTRE ESTACA - 21 + 3MT À 18 | 6 | 28 | 7 | 5 | 2014-06-12 | 2014-05-22 | 2014-05-20 |  |  | 46.6 | 41.97 | 40.32 | 47.12 | 7 | 10
526 | 175 | 2014-05-15 | 11:00 | 40B | 40 | AURORA | 35349 | 155 |  |  | VLT - VEÍCULO LEVE SOBRE TRILHO | PRAINHA | LAJE ENTRE ESTACA - 21 + 3MT À 18 | 6 | 28 | 7 | 5 | 2014-06-12 | 2014-05-22 | 2014-05-20 |  |  | 46.31 | 43.63 | 47.96 | 44.74 | 7 | 10
527 | 176 | 2014-05-15 | 12:20 | 40B | 40 | AURORA | 35352 | 160 |  |  | VLT - VEÍCULO LEVE SOBRE TRILHO | PRAINHA | LAJE ENTRE ESTACA - 21 + 3MT À 18 | 6 | 28 | 7 | 5 | 2014-06-12 | 2014-05-22 | 2014-05-20 |  |  | 37.22 | 32.21 | 34.68 | 33.66 | 7 | 10
528 | 176 | 2014-05-15 | 12:33 | 40B | 40 | AURORA | 35358 | 160 |  |  | VLT - VEÍCULO LEVE SOBRE TRILHO | PRAINHA | LAJE ENTRE ESTACA - 21 + 3MT À 18 | 6 | 28 | 7 | 5 | 2014-06-12 | 2014-05-22 | 2014-05-20 |  |  | 40.79 | 40.74 | 40.02 | 33.77 | 7 | 10
529 | 176 | 2014-05-15 | 12:57 | 40B | 40 | AURORA | 35360 | 140 |  |  | VLT - VEÍCULO LEVE SOBRE TRILHO | PRAINHA | LAJE ENTRE ESTACA - 21 + 3MT À 18 | 6 | 28 | 7 | 5 | 2014-06-12 | 2014-05-22 | 2014-05-20 |  |  | 38.83 | 40.86 | 33.17 | 39.43 | 7 | 10
530 | 176 | 2014-05-15 | 13:23 | 40B | 40 | AURORA | 35362 | 160 |  |  | VLT - VEÍCULO LEVE SOBRE TRILHO | PRAINHA | LAJE ENTRE ESTACA - 21 + 3MT À 18 | 6 | 28 | 7 | 5 | 2014-06-12 | 2014-05-22 | 2014-05-20 |  |  | 35.29 | 38.43 | 33.98 | 36.25 | 7 | 10
531 | 176 | 2014-05-15 | 13:32 | 40B | 40 | AURORA | 35368 | 145 |  |  | VLT - VEÍCULO LEVE SOBRE TRILHO | PRAINHA | LAJE ENTRE ESTACA - 62 À 59 | 6 | 28 | 7 | 5 | 2014-06-12 | 2014-05-22 | 2014-05-20 |  |  | 41.9 | 41.35 | 39.55 | 39.74 | 7 | 10
532 | 176 | 2014-05-15 | 14:01 | 40B | 40 | AURORA | 35372 | 160 |  |  | VLT - VEÍCULO LEVE SOBRE TRILHO | PRAINHA | LAJE ENTRE ESTACA - 62 À 59 | 6 | 28 | 7 | 5 | 2014-06-12 | 2014-05-22 | 2014-05-20 |  |  | 43.37 | 43.19 | 43.23 | 33.04 | 7 | 10
533 | 176 | 2014-05-15 | 14:28 | 40B | 40 | AURORA | 35374 | 155 |  |  | VLT - VEÍCULO LEVE SOBRE TRILHO | PRAINHA | LAJE ENTRE ESTACA - 62 À 59 | 6 | 28 | 7 | 4 | 2014-06-12 | 2014-05-22 | 2014-05-19 |  |  | 36.11 | 37.99 | 39.69 | 34.87 | 7 | 10
534 | 177 | 2014-05-15 | 15:21 | 40B | 40 | AURORA | 35387 | 175 |  |  | VLT - VEÍCULO LEVE SOBRE TRILHO | PRAINHA | LAJE ENTRE ESTACA - 62 À 59 | 6 | 28 | 7 | 5 | 2014-06-12 | 2014-05-22 | 2014-05-20 |  |  | 45.52 | 39.65 | 43.21 | 35.45 | 7 | 10
535 | 177 | 2014-05-15 | 16:02 | 40B | 40 | AURORA | 35393 | 155 |  |  | VLT - VEÍCULO LEVE SOBRE TRILHO | PRAINHA | LAJE ENTRE ESTACA - 62 À 59 | 6 | 28 | 7 | 4 | 2014-06-12 | 2014-05-22 | 2014-05-19 |  |  | 40.55 | 36.13 | 34.99 | 36.34 | 7 | 10
536 | 177 | 2014-05-15 | 16:20 | 40B | 40 | AURORA | 35392 | 165 |  |  | VLT - VEÍCULO LEVE SOBRE TRILHO | PRAINHA | LAJE ENTRE ESTACA - 62 À 59 | 6 | 28 | 7 | 4 | 2014-06-12 | 2014-05-22 | 2014-05-19 |  |  | 36.34 | 36.76 | 32.39 | 33.88 | 7 | 10
537 | 177 | 2014-05-15 | 16:35 | 40B | 40 | AURORA | 35396 | 170 |  |  | VLT - VEÍCULO LEVE SOBRE TRILHO | PRAINHA | LAJE ENTRE ESTACA - 62 À 59 | 6 | 28 | 7 | 7 | 2014-06-12 | 2014-05-22 | 2014-05-22 |  |  | 35.41 |  | 34.82 | 37.17 | 7 | 10
538 | 177 | 2014-05-15 | 16:48 | 40B | 40 | AURORA | 35395 | 170 |  |  | VLT - VEÍCULO LEVE SOBRE TRILHO | PRAINHA | LAJE ENTRE ESTACA - 62 À 59 | 6 | 28 | 7 | 4 | 2014-06-12 | 2014-05-22 | 2014-05-19 |  |  | 37.6 | 41.11 | 35.12 | 33.04 | 7 | 10
539 | 177 | 2014-05-15 | 17:00 | 40B | 40 | AURORA | 35397 | 155 |  |  | VLT - VEÍCULO LEVE SOBRE TRILHO | PRAINHA | LAJE ENTRE ESTACA - 62 À 59 | 6 | 28 | 7 | 4 | 2014-06-12 | 2014-05-22 | 2014-05-19 |  |  | 47.36 | 44.17 | 40.37 | 40.79 | 7 | 10
540 | 177 | 2014-05-15 | 17:11 | 40B | 40 | AURORA | 35400 | 180 |  |  | VLT - VEÍCULO LEVE SOBRE TRILHO | PRAINHA | LAJE ENTRE ESTACA - 62 À 59 | 6 | 28 | 7 | 4 | 2014-06-12 | 2014-05-22 | 2014-05-19 |  |  | 40.53 | 38.13 | 34.05 | 38.55 | 7 | 10
541 | 178 | 2014-05-15 | 17:25 | 40B | 40 | AURORA | 35402 | 150 |  |  | VLT - VEÍCULO LEVE SOBRE TRILHO | PRAINHA | LAJE ENTRE ESTACA - 62 À 59 | 6 | 28 | 7 | 5 | 2014-06-12 | 2014-05-22 | 2014-05-20 |  |  | 43.65 | 39.36 | 36.64 | 38.68 | 7 | 10
542 | 179 | 2014-05-14 | 16:30 | 30C | 30 | AURORA | 35283 | 130 |  |  | VLT - VEÍCULO LEVE SOBRE TRILHO | ESTAÇÃO AEROPORTO | PISO RADIER L. ESQ. | 6 | 28 | 8 | 5 | 2014-06-11 | 2014-05-22 | 2014-05-19 |  |  | 25.07 | 25.73 | 26 | 25.15 | 8 | 10
543 | 179 | 2014-05-14 | 17:10 | 30C | 30 | AURORA | 35289 | 135 |  |  | VLT - VEÍCULO LEVE SOBRE TRILHO | ESTAÇÃO AEROPORTO | PISO RADIER L. ESQ. | 6 | 28 | 8 | 5 | 2014-06-11 | 2014-05-22 | 2014-05-19 |  |  | 25.06 | 25.76 | 23.36 | 23.78 | 8 | 10
544 | 179 | 2014-05-14 | 17:25 | 30C | 30 | AURORA | 35290 | 120 |  |  | VLT - VEÍCULO LEVE SOBRE TRILHO | ESTAÇÃO AEROPORTO | PISO RADIER L. ESQ. | 6 | 28 | 7 | 5 | 2014-06-11 | 2014-05-21 | 2014-05-19 |  |  | 20.93 | 22.09 | 19.86 | 20.18 | 8 | 10
545 | 179 | 2014-05-14 | 17:50 | 30C | 30 | AURORA | 35293 | 120 |  |  | VLT - VEÍCULO LEVE SOBRE TRILHO | ESTAÇÃO AEROPORTO | PISO RADIER L. ESQ. | 6 | 28 | 7 | 5 | 2014-06-11 | 2014-05-21 | 2014-05-19 |  |  | 21.42 | 22.51 | 20.8 | 19.93 | 8 | 10
546 | 180 | 2014-05-15 | 09:15 | 30C | 30 | AURORA | 35326 | 140 |  |  | VLT - VEÍCULO LEVE SOBRE TRILHO | ESTAÇÃO AEROPORTO | PISO RADIER L. ESQ. | 6 | 28 | 7 | 5 | 2014-06-12 | 2014-05-22 | 2014-05-20 |  |  | 32.87 | 32.07 | 30.49 | 23.98 | 4 | 10
547 | 181 | 2014-05-15 | 11:10 | 35 | 35 | AURORA | 35348 | 160 |  |  | VLT - VEÍCULO LEVE SOBRE TRILHO | ESTAÇÃO COUTO MAGALHÃES | PAREDE BILHETERIA S1 | 6 | 28 | 7 | 5 | 2014-06-12 | 2014-05-22 | 2014-05-20 |  |  | 36.12 | 36.49 | 32.52 | 33.13 | 7 | 10
548 | 181 | 2014-05-15 | 12:04 | 35 | 35 | AURORA | 35351 | 150 |  |  | VLT - VEÍCULO LEVE SOBRE TRILHO | ESTAÇÃO COUTO MAGALHÃES | PAREDE BILHETERIA S2 | 6 | 28 | 7 | 4 | 2014-06-12 | 2014-05-22 | 2014-05-19 |  |  | 31.26 |  | 30.89 | 31.14 | 6 | 10
550 | 182 | 2014-05-14 | 09:33 | 35 | 35 | AURORA | 35243 | 200 |  |  | VLT - VEÍCULO LEVE SOBRE TRILHO | CCO | TRILHO DO EIXO 902B - BERÇO E BASE (PK 0+168 AO 0+182) | 6 | 28 | 8 | 5 | 2014-06-11 | 2014-05-22 | 2014-05-19 |  |  | 36.76 | 36.03 | 36.9 | 38.82 | 8 | 10
551 | 182 | 2014-05-14 | 10:25 | 35 | 35 | AURORA | 35244 | 170 |  |  | VLT - VEÍCULO LEVE SOBRE TRILHO | CCO | TRILHO DO EIXO 902B - BERÇO E BASE (PK 0+182 AO 0+196) | 6 | 28 | 8 | 5 | 2014-06-11 | 2014-05-22 | 2014-05-19 |  |  | 38.83 | 42.25 | 40.13 | 39.8 | 8 | 10
552 | 182 | 2014-05-14 | 10:50 | 35 | 35 | AURORA | 35247 | 180 |  |  | VLT - VEÍCULO LEVE SOBRE TRILHO | CCO | TRILHO DO EIXO 902B - BERÇO E BASE (PK 0+196 AO 0+210) | 6 | 28 | 7 | 5 | 2014-06-11 | 2014-05-21 | 2014-05-19 |  |  | 33.92 | 40.41 | 40.17 | 38.27 | 8 | 10
553 | 182 | 2014-05-14 | 11:25 | 35 | 35 | AURORA | 35250 | 170 |  |  | VLT - VEÍCULO LEVE SOBRE TRILHO | CCO | TRILHO DO EIXO 902B - BERÇO E BASE (PK 0+210 AO 0+224) | 6 | 28 | 8 | 5 | 2014-06-11 | 2014-05-22 | 2014-05-19 |  |  | 43.19 | 41.97 | 41.93 | 32.2 | 8 | 10
554 | 182 | 2014-05-14 | 12:40 | 35 | 35 | AURORA | 35261 | 170 |  |  | VLT - VEÍCULO LEVE SOBRE TRILHO | CCO | TRILHO DO EIXO 902B - BERÇO E BASE (PK 0+224 AO 0+238) | 6 | 28 | 8 | 5 | 2014-06-11 | 2014-05-22 | 2014-05-19 |  |  | 35.91 | 34.57 | 32.9 | 30.53 | 8 | 10
555 | 182 | 2014-05-14 | 14:50 | 35 | 35 | AURORA | 35274 | 180 |  |  | VLT - VEÍCULO LEVE SOBRE TRILHO | CCO | TRILHO DO EIXO 902B - BERÇO E BASE (PK 0+238 AO 0+252) | 6 | 28 | 7 | 5 | 2014-06-11 | 2014-05-21 | 2014-05-19 |  |  | 37.1 | 44.04 | 38.12 | 35.47 | 3 | 10
556 | 182 | 2014-05-14 | 16:10 | 35 | 35 | AURORA | 35281 | 165 |  |  | VLT - VEÍCULO LEVE SOBRE TRILHO | CCO | TRILHO DO EIXO 902B - BERÇO E BASE (PK 0+252 AO 0+267) | 6 | 28 | 8 | 5 | 2014-06-11 | 2014-05-22 | 2014-05-19 |  |  | 39.72 | 38.25 | 35.57 | 38.26 | 6 | 10
557 | 183 | 2014-05-14 | 08:35 | 30C | 30 | AURORA | 35238 | 145 |  |  | VLT - VEÍCULO LEVE SOBRE TRILHO | PONTE DO PORTO | GUARDA RODAS - P6 AO P7 L. ESQ | 6 | 28 | 8 | 5 | 2014-06-11 | 2014-05-22 | 2014-05-19 |  |  | 37.17 | 40.67 | 38.46 | 36.83 | 8 | 10
558 | 183 | 2014-05-14 | 09:06 | 30C | 30 | AURORA | 35240 | 145 |  |  | VLT - VEÍCULO LEVE SOBRE TRILHO | PONTE DO PORTO | GUARDA RODAS - P7 AO P8 L. DIR | 6 | 28 | 8 | 5 | 2014-06-11 | 2014-05-22 | 2014-05-19 |  |  | 41.07 | 42.22 | 36.25 | 39.24 | 8 | 10
559 | 183 | 2014-05-14 | 10:00 | 30C | 30 | AURORA | 35246 | 150 |  |  | VLT - VEÍCULO LEVE SOBRE TRILHO | PONTE DO PORTO | GUARDA RODAS - P7 AO P8 L. ESQ. | 6 | 28 | 7 | 5 | 2014-06-11 | 2014-05-21 | 2014-05-19 |  |  | 35.18 | 36.27 | 34.78 | 37.43 | 8 | 10
560 | 183 | 2014-05-14 | 11:30 | 30C | 30 | AURORA | 35252 | 140 |  |  | VLT - VEÍCULO LEVE SOBRE TRILHO | PONTE DO PORTO | GUARDA RODAS - E2 AO P8 L. DIR | 6 | 28 | 7 | 5 | 2014-06-11 | 2014-05-21 | 2014-05-19 |  |  | 36.47 | 35.54 | 37.32 | 36.82 | 7 | 10
561 | 183 | 2014-05-14 | 14:00 | 30C | 30 | AURORA | 35270 | 120 |  |  | VLT - VEÍCULO LEVE SOBRE TRILHO | PONTE DO PORTO | BASE GUARDA CORPO - E1 AO P2 | 6 | 28 | 7 | 3 | 2014-06-11 | 2014-05-21 | 2014-05-17 | [6 empty] | 2 | 10
563 | 185 | 2014-05-14 | 10:05 | 15 | 15 | AURORA | 35245 | 10 |  |  | VLT - VEÍCULO LEVE SOBRE TRILHO | MEIO FIO | EIXO A010E - PK 5+200 AO 5+461 (PISTA ESQ. LADO ESQ.) | 6 | 28 | 8 | 5 | 2014-06-11 | 2014-05-22 | 2014-05-19 |  |  | 18.82 | 19.47 | 14.48 | 15.57 | 8 | 10
564 | 186 | 2014-05-15 | 09:30 | 15 | 15 | AURORA | 35336 | 10 |  |  | VLT - VEÍCULO LEVE SOBRE TRILHO | MEIO FIO | EIXO A100B - PK 2+116 AO EIXO A201A - PK 2+200 | 6 | 28 | 7 | 5 | 2014-06-12 | 2014-05-22 | 2014-05-20 |  |  | 19.65 | 19.42 | 18 | 17.88 | 8 | 10
565 | 187 | 2014-05-15 | 14:40 | 35 | 35 | AURORA | 35381 | 130 |  |  | VLT - VEÍCULO LEVE SOBRE TRILHO | ESTAÇÃO SHOPPING FÓRMULA | PAREDE DO S1 E S2 | 6 | 28 | 7 | 5 | 2014-06-12 | 2014-05-22 | 2014-05-20 |  |  | 25.83 | 33.75 | 28.18 | 28.48 | 6 | 10
566 | 188 | 2014-05-17 | 09:00 | 40B | 40 | AURORA | 35479 | 150 |  |  | VLT - VEÍCULO LEVE SOBRE TRILHO | PRAINHA | LAJE ENTRE ESTACA - 18 À 16 | 6 | 28 | 10 | 4 | 2014-06-14 | 2014-05-27 | 2014-05-21 |  |  | 27.92 | 31.35 | 32.52 | 31.32 | 7 | 10
567 | 188 | 2014-05-17 | 09:15 | 40B | 40 | AURORA | 35480 | 150 |  |  | VLT - VEÍCULO LEVE SOBRE TRILHO | PRAINHA | LAJE ENTRE ESTACA - 18 À 16 | 6 | 28 | 11 | 4 | 2014-06-14 | 2014-05-28 | 2014-05-21 |  |  | 38.17 | 36.55 | 36.9 | 34.4 | 7 | 10
568 | 188 | 2014-05-17 | 09:22 | 40B | 40 | AURORA | 35484 | 160 |  |  | VLT - VEÍCULO LEVE SOBRE TRILHO | PRAINHA | LAJE ENTRE ESTACA - 18 À 16 | 6 | 28 | 11 | 4 | 2014-06-14 | 2014-05-28 | 2014-05-21 |  |  | 37.7 | 35.61 | 34.75 | 31.69 | 7 | 10
569 | 188 | 2014-05-17 | 09:30 | 40B | 40 | AURORA | 35487 | 180 |  |  | VLT - VEÍCULO LEVE SOBRE TRILHO | PRAINHA | LAJE ENTRE ESTACA - 18 À 16 | 6 | 28 | 11 | 4 | 2014-06-14 | 2014-05-28 | 2014-05-21 |  |  | 36.07 | 34.92 | 36.08 | 33.19 | 7 | 10
570 | 188 | 2014-05-17 | 09:39 | 40B | 40 | AURORA | 35492 | 170 |  |  | VLT - VEÍCULO LEVE SOBRE TRILHO | PRAINHA | LAJE ENTRE ESTACA - 18 À 16 | 6 | 28 | 11 | 4 | 2014-06-14 | 2014-05-28 | 2014-05-21 |  |  | 33.13 | 32.51 | 33.66 | 40.03 | 7 | 10
571 | 188 | 2014-05-17 | 10:36 | 40B | 40 | AURORA | 35494 | 145 |  |  | VLT - VEÍCULO LEVE SOBRE TRILHO | PRAINHA | LAJE ENTRE ESTACA - 18 À 16 | 6 | 28 | 11 | 4 | 2014-06-14 | 2014-05-28 | 2014-05-21 |  |  | 48.45 | 48.09 | 48.12 | 45.49 | 7 | 10
572 | 188 | 2014-05-17 | 10:43 | 40B | 40 | AURORA | 35497 | 180 |  |  | VLT - VEÍCULO LEVE SOBRE TRILHO | PRAINHA | LAJE ENTRE ESTACA - 18 À 16 | 6 | 28 | 11 | 4 | 2014-06-14 | 2014-05-28 | 2014-05-21 |  |  | 38.21 | 38.6 | 34.78 | 36.49 | 7 | 10
574 | 189 | 2014-05-17 | 11:08 | 40B | 40 | AURORA | 35501 | 150 |  |  | VLT - VEÍCULO LEVE SOBRE TRILHO | PRAINHA | LAJE ENTRE ESTACA - 18 À 16 | 6 | 28 | 11 | 4 | 2014-06-14 | 2014-05-28 | 2014-05-21 |  |  | 36.9 | 35.54 | 32.94 | 34.63 | 7 | 10
575 | 189 | 2014-05-17 | 11:23 | 40B | 40 | AURORA | 35503 | 150 |  |  | VLT - VEÍCULO LEVE SOBRE TRILHO | PRAINHA | LAJE ENTRE ESTACA - 18 À 16 | 6 | 28 | 10 | 4 | 2014-06-14 | 2014-05-27 | 2014-05-21 |  |  | 33.07 | 25.27 | 32.84 | 37.52 | 7 | 10
576 | 189 | 2014-05-17 | 11:48 | 40B | 40 | AURORA | 35504 | 145 |  |  | VLT - VEÍCULO LEVE SOBRE TRILHO | PRAINHA | LAJE ENTRE ESTACA - 18 À 16 | 6 | 28 | 11 | 4 | 2014-06-14 | 2014-05-28 | 2014-05-21 |  |  | 37.46 | 38.15 | 33.58 | 38.36 | 7 | 10
577 | 189 | 2014-05-17 | 12:00 | 40B | 40 | AURORA | 35506 | 155 |  |  | VLT - VEÍCULO LEVE SOBRE TRILHO | PRAINHA | LAJE ENTRE ESTACA - 18 À 16 | 6 | 28 | 11 | 4 | 2014-06-14 | 2014-05-28 | 2014-05-21 |  |  | 35.28 | 38.2 | 37.48 | 38.02 | 7 | 10
578 | 189 | 2014-05-17 | 12:28 | 40B | 40 | AURORA | 35507 | 150 |  |  | VLT - VEÍCULO LEVE SOBRE TRILHO | PRAINHA | LAJE ENTRE ESTACA - 60 À 57 | 6 | 28 | 10 | 4 | 2014-06-14 | 2014-05-27 | 2014-05-21 |  |  | 46.33 | 45.98 | 42.6 | 40.49 | 7 | 10
579 | 189 | 2014-05-17 | 12:40 | 40B | 40 | AURORA | 35509 | 180 |  |  | VLT - VEÍCULO LEVE SOBRE TRILHO | PRAINHA | LAJE ENTRE ESTACA - 60 À 57 | 6 | 28 | 11 | 4 | 2014-06-14 | 2014-05-28 | 2014-05-21 |  |  | 33.38 | 36.64 | 36.9 | 36.8 | 7 | 10
580 | 190 | 2014-05-17 | 12:54 | 40B | 40 | AURORA | 35510 | 145 |  |  | VLT - VEÍCULO LEVE SOBRE TRILHO | PRAINHA | LAJE ENTRE ESTACA - 60 À 57 | 6 | 28 | 11 | 4 | 2014-06-14 | 2014-05-28 | 2014-05-21 |  |  | 47.36 | 41.97 | 43.68 | 43.24 | 7 | 10
581 | 190 | 2014-05-17 | 13:06 | 40B | 40 | AURORA | 35512 | 155 |  |  | VLT - VEÍCULO LEVE SOBRE TRILHO | PRAINHA | LAJE ENTRE ESTACA - 60 À 57 | 6 | 28 | 11 | 4 | 2014-06-14 | 2014-05-28 | 2014-05-21 |  |  | 37.25 | 34.16 | 33.22 | 35.88 | 7 | 10
582 | 190 | 2014-05-17 | 13:20 | 40B | 40 | AURORA | 35516 | 145 |  |  | VLT - VEÍCULO LEVE SOBRE TRILHO | PRAINHA | LAJE ENTRE ESTACA - 60 À 57 | 6 | 28 | 11 | 4 | 2014-06-14 | 2014-05-28 | 2014-05-21 |  |  | 33.73 | 36.9 | 35.47 | 37.2 | 7 | 10
583 | 190 | 2014-05-17 | 13:31 | 40B | 40 | AURORA | 35515 | 160 |  |  | VLT - VEÍCULO LEVE SOBRE TRILHO | PRAINHA | LAJE ENTRE ESTACA - 60 À 57 | 6 | 28 | 11 | 4 | 2014-06-14 | 2014-05-28 | 2014-05-21 |  |  | 43.63 | 43.54 | 42.88 | 40.79 | 7 | 10
584 | 190 | 2014-05-17 | 13:43 | 40B | 40 | AURORA | 35517 | 145 |  |  | VLT - VEÍCULO LEVE SOBRE TRILHO | PRAINHA | LAJE ENTRE ESTACA - 60 À 57 | 6 | 28 | 10 | 4 | 2014-06-14 | 2014-05-27 | 2014-05-21 |  |  | 36.16 | 32.35 | 32.95 | 34.36 | 7 | 10
585 | 190 | 2014-05-17 | 13:55 | 40B | 40 | AURORA | 35518 | 170 |  |  | VLT - VEÍCULO LEVE SOBRE TRILHO | PRAINHA | LAJE ENTRE ESTACA - 60 À 57 | 6 | 28 | 10 | 4 | 2014-06-14 | 2014-05-27 | 2014-05-21 |  |  | 43.32 | 40.83 | 42.08 | 42.37 | 7 | 10
586 | 190 | 2014-05-17 | 14:14 | 40B | 40 | AURORA | 35519 | 165 |  |  | VLT - VEÍCULO LEVE SOBRE TRILHO | PRAINHA | LAJE ENTRE ESTACA - 60 À 57 | 6 | 28 | 10 | 4 | 2014-06-14 | 2014-05-27 | 2014-05-21 |  |  | 35.41 | 36.13 | 33.32 | 37.09 | 7 | 10
587 | 191 | 2014-05-17 | 14:30 | 40B | 40 | AURORA | 35520 | 140 |  |  | VLT - VEÍCULO LEVE SOBRE TRILHO | PRAINHA | LAJE ENTRE ESTACA - 60 À 57 | 6 | 28 | 10 | 4 | 2014-06-14 | 2014-05-27 | 2014-05-21 |  |  | 39.5 | 37.92 | 34.52 | 33.6 | 7 | 10
588 | 192 | 2014-05-10 | 08:41 | 30C | 30 | AURORA | 35237 | 115 |  |  | VLT - VEÍCULO LEVE SOBRE TRILHO | ESTAÇÃO SEC. DOS ESPORTES | SAPATA - S1 | 6 | 28 | 12 | 11 | 2014-06-07 | 2014-05-22 | 2014-05-21 |  |  | 24.76 | 25.81 | 23.9 | 25.68 | 6 | 10
589 | 192 | 2014-05-10 | 09:37 | 30C | 30 | AURORA | 35239 | 110 |  |  | VLT - VEÍCULO LEVE SOBRE TRILHO | ESTAÇÃO SEC. DOS ESPORTES | SAPATA - S1 | 6 | 28 | 12 | 11 | 2014-06-07 | 2014-05-22 | 2014-05-21 |  |  | 21.61 | 21.28 | 21.63 | 21.08 | 5 | 10
590 | 192 | 2014-05-10 | 11:39 | 30C | 30 | AURORA | 35254 | 135 |  |  | VLT - VEÍCULO LEVE SOBRE TRILHO | ESTAÇÃO SEC. DOS ESPORTES | SAPATA - S2 | 6 | 28 | 12 | 11 | 2014-06-07 | 2014-05-22 | 2014-05-21 |  |  | 32.51 | 37.92 | 32.98 | 33.47 | 5 | 10
591 | 192 | 2014-05-10 | 12:15 | 30C | 30 | AURORA | 35256 | 135 |  |  | VLT - VEÍCULO LEVE SOBRE TRILHO | ESTAÇÃO SEC. DOS ESPORTES | SAPATA - S2 | 6 | 28 | 12 | 11 | 2014-06-07 | 2014-05-22 | 2014-05-21 |  |  | 33.14 | 34.03 | 36.22 | 32.2 | 5 | 10
592 | 193 | 2014-05-16 | 10:15 | 25C | 25 | AURORA | 35431 | 245 |  |  | VLT - VEÍCULO LEVE SOBRE TRILHO | SUBESTAÇÃO RET. 08 | ESTACA - 7A, 1A, 12A, 6A, 5 | 6 | 28 | 7 | 5 | 2014-06-13 | 2014-05-23 | 2014-05-21 |  |  | 33.56 | 38.88 | 34.17 | 29.22 | 7 | 10
593 | 194 | 2014-05-17 | 09:40 | 15 | 15 | AURORA | 35477 | 10 |  |  | VLT - VEÍCULO LEVE SOBRE TRILHO | MEIO FIO | EIXO - A010E (PK 3+454 À 3+080) L. ESQ. PISTA ESQ. | 6 | 28 | 7 | 4 | 2014-06-14 | 2014-05-24 | 2014-05-21 |  |  |  |  | 14.8 | 13.41 | 8 | 10
594 | 195 | 2014-05-16 | 10:45 | 30C | 30 | AURORA | 35440 | 140 |  |  | VLT - VEÍCULO LEVE SOBRE TRILHO | UFMT | GUARDA RODAS - PONTE 1 L. DIREITO | 6 | 28 | 10 | 5 | 2014-06-13 | 2014-05-26 | 2014-05-21 |  |  | 31.82 | 31.02 | 26.19 | 22.97 | 5 | 10
595 | 196 | 2014-05-14 | 08:10 | 30C | 30 | AURORA | 35235 | 160 |  |  | VLT - VEÍCULO LEVE SOBRE TRILHO | PÁTIO PRÉ-MOLDADO | CAIXA COLETORA - 234, 236, 238, 241 | 6 | 28 | 7 | 7 | 2014-06-11 | 2014-05-21 | 2014-05-21 |  |  | 31.42 | 31.11 | 29 | 31.25 | 5 | 10
596 | 197 | 2014-05-15 | 09:00 | 30C | 30 | AURORA | 35331 | 160 |  |  | VLT - VEÍCULO LEVE SOBRE TRILHO | PÁTIO PRÉ-MOLDADO | CAIXA COLETORA - 244, 245, 248, 253, 252, 247 | 6 | 28 | 7 | 6 | 2014-06-12 | 2014-05-22 | 2014-05-21 |  |  | 24.06 | 25.16 | 23.82 | 24.12 | 5 | 10
597 | 197 | 2014-05-15 | 12:45 | 30C | 30 | AURORA | 35359 | 150 |  |  | VLT - VEÍCULO LEVE SOBRE TRILHO | PÁTIO PRÉ-MOLDADO | CAIXA COLETORA - 246, 249, 250, 251, 255, 254 | 6 | 28 | 7 | 6 | 2014-06-12 | 2014-05-22 | 2014-05-21 |  |  | 33.37 | 21.28 | 32.42 | 32.86 | 5 | 10
598 | 198 | 2014-05-16 | 09:25 | 30C | 30 | AURORA | 35435 | 150 |  |  | VLT - VEÍCULO LEVE SOBRE TRILHO | PÁTIO PRÉ-MOLDADO | CAIXA COLETORA - 256, 257, 258 | 6 | 28 | 10 | 5 | 2014-06-13 | 2014-05-26 | 2014-05-21 |  |  | 27.27 | 27.25 | 27.62 | 25.03 | 3 | 10
599 | 198 | 2014-05-16 | 12:43 | 30C | 30 | AURORA | 35455 | 160 |  |  | VLT - VEÍCULO LEVE SOBRE TRILHO | PÁTIO PRÉ-MOLDADO | CAIXA COLETORA - 259, 260 | 6 | 28 | 10 | 5 | 2014-06-13 | 2014-05-26 | 2014-05-21 |  |  | 25.82 | 24.47 | 22.96 | 23.3 | 3 | 10
600 | 198 | 2014-05-16 | 16:00 | 30C | 30 | AURORA | 35474 | 160 |  |  | VLT - VEÍCULO LEVE SOBRE TRILHO | PÁTIO PRÉ-MOLDADO | CAIXA COLETORA - 261, 262 | 6 | 28 | 10 | 5 | 2014-06-13 | 2014-05-26 | 2014-05-21 |  |  | 30.34 | 32.47 | 30.89 | 29.48 | 4 | 10
601 | 189 | 2014-05-17 | 10:55 | 40B | 40 | AURORA | 35499 | 180 |  |  | VLT - VEÍCULO LEVE SOBRE TRILHO | PRAINHA | LAJE ENTRE ESTACA - 18 À 16 | 6 | 28 | 11 | 4 | 2014-06-14 | 2014-05-28 | 2014-05-21 |  |  | 40.88 | 46.12 | 42.56 | 43.04 | 7 | 10
602 | 199 | 2014-05-17 | 09:17 | 25C | 25 | AURORA | 35489 | 120 |  |  | VLT - VEÍCULO LEVE SOBRE TRILHO | TRINCHEIRA LUIZ FELIPE | TERRA ARMADA - 11 PÇ. A4, 2 PÇ. F1D(0,85), 2 PÇ. F1E(0,85), 1 PÇ. F1E(1,05) | 6 | 28 | 11 | 5 | 2014-06-14 | 2014-05-28 | 2014-05-22 |  |  | 22.38 | 25.64 | 20.26 | 21.15 | 5 | 10
603 | 200 | 2014-05-16 | 10:20 | 25C | 25 | AURORA | 35439 | 135 |  |  | VLT - VEÍCULO LEVE SOBRE TRILHO | TRINCHEIRA LUIZ FELIPE | TERRA ARMADA - 15 PÇ. A4 | 6 | 28 | 7 | 6 | 2014-06-13 | 2014-05-23 | 2014-05-22 |  |  | 20.82 | 23.5 | 20.16 | 20.36 | 5 | 10
604 | 201 | 2014-05-19 | 10:37 | 25C | 25 | AURORA | 35566 | 110 |  |  | VLT - VEÍCULO LEVE SOBRE TRILHO | TRINCHEIRA LUIZ FELIPE | TERRA ARMADA - 8 PÇ. A4, 3 PÇ. CD(1,05), 1 PÇ. CE(1,05), 1 PÇ. E(0,97), 1 PÇ. E1D(0,85), 1 PÇ. E1E(0,85) | 6 | 28 | 7 | 3 | 2014-06-16 | 2014-05-26 | 2014-05-22 |  |  |  |  | 22.28 | 21.65 | 5 | 10
605 | 201 | 2014-05-19 | 15:18 | 25C | 25 | AURORA | 35597 | 110 |  |  | VLT - VEÍCULO LEVE SOBRE TRILHO | TRINCHEIRA LUIZ FELIPE | TERRA ARMADA - 12 PÇ. A4, 3 PÇ. CD(0,85), 1 PÇ. BD(0,85), 1 PÇ. GE(0,85) 1 PÇ. GD(0,85) | 6 | 28 | 7 | 3 | 2014-06-16 | 2014-05-26 | 2014-05-22 |  |  |  |  | 17.11 | 17.52 | 5 | 10
606 | 202 | 2014-05-17 | 09:41 | 30C | 30 | AURORA | 35491 | 145 |  |  | VLT - VEÍCULO LEVE SOBRE TRILHO | SUBESTAÇÃO RET. 03 | PILAR - P1 AO P12 | 6 | 28 | 11 | 4 | 2014-06-14 | 2014-05-28 | 2014-05-21 |  |  | 28.76 | 29.65 | 25.45 | 26.18 | 8 | 10
607 | 203 | 2014-05-19 | 16:32 | 35 | 35 | AURORA | 35611 | 160 |  |  | VLT - VEÍCULO LEVE SOBRE TRILHO | ESTAÇÃO SEC. DOS ESPORTES | LAJE DA S2 | 6 | 28 | 7 | 7 | 2014-06-16 | 2014-05-26 | 2014-05-26 |  |  |  |  | 30.14 | 35.57 | 8 | 10
608 | 204 | 2014-05-20 | 13:54 | 30C | 30 | AURORA | 35671 | 155 |  |  | VLT - VEÍCULO LEVE SOBRE TRILHO | PONTE DO PORTO | BASE GUARDA CORPO - P2 AO P4 | 6 | 28 | 7 | 6 | 2014-06-17 | 2014-05-27 | 2014-05-26 |  |  |  |  | 18.35 | 18.41 | 3 | 10
609 | 205 | 2014-05-20 | 10:53 | 35 | 35 | AURORA | 35637 | 180 |  |  | VLT - VEÍCULO LEVE SOBRE TRILHO | ESTAÇÃO AEROPORTO | TRILHO EIXO 10E - BERÇO E BASE (PK 0+966 AO 0+975) | 6 | 28 | 7 | 6 | 2014-06-17 | 2014-05-27 | 2014-05-26 |  |  |  |  | 31.46 | 32.87 | 7 | 10
610 | 205 | 2014-05-20 | 11:18 | 35 | 35 | AURORA | 35643 | 190 |  |  | VLT - VEÍCULO LEVE SOBRE TRILHO | ESTAÇÃO AEROPORTO | TRILHO EIXO 10E - BERÇO E BASE (PK 0+975 AO 0+984) | 6 | 28 | 7 | 6 | 2014-06-17 | 2014-05-27 | 2014-05-26 |  |  |  |  | 51.5 | 51.52 | 7 | 10
611 | 205 | 2014-05-20 | 11:54 | 35 | 35 | AURORA | 35648 | 195 |  |  | VLT - VEÍCULO LEVE SOBRE TRILHO | ESTAÇÃO AEROPORTO | TRILHO EIXO 11E - BERÇO E BASE (PK 0+972 AO 0+981) | 6 | 28 | 7 | 6 | 2014-06-17 | 2014-05-27 | 2014-05-26 |  |  |  |  | 58.81 | 60.7 | 7 | 10
612 | 205 | 2014-05-20 | 13:00 | 35 | 35 | AURORA | 35658 | 180 |  |  | VLT - VEÍCULO LEVE SOBRE TRILHO | ESTAÇÃO AEROPORTO | TRILHO EIXO 11E - BERÇO E BASE (PK 0+981 AO 0+990) | 6 | 28 | 7 | 6 | 2014-06-17 | 2014-05-27 | 2014-05-26 |  |  |  |  | 41.91 | 50.14 | 8 | 10
613 | 206 | 2014-05-20 | 14:05 | 15 | 15 | AURORA | 35676 | 10 |  |  | VLT - VEÍCULO LEVE SOBRE TRILHO | MEIO FIO | UFMT - (EIXO A516A - PK 0+154 À 0+172,52) (EIXO A511A - PK 0+000 À 0+170) (EIXO A510A - PK 0+000 À 0+160) (EIXO - A517A - PK 0+200 À 0+220) | 6 | 28 | 7 | 6 | 2014-06-17 | 2014-05-27 | 2014-05-26 |  |  |  |  | 3.06 | 3.08 | 8 | 10
614 | 207 | 2014-05-16 | 15:40 | 30C | 30 | AURORA | 35471 | 135 |  |  | VLT - VEÍCULO LEVE SOBRE TRILHO | PONTE DO PORTO | GUARDA RODAS - P6 AO P7 L. DIR | 6 | 28 | 10 | 8 | 2014-06-13 | 2014-05-26 | 2014-05-24 |  |  | 30.85 | 37.61 | 36.81 | 30.84 | 8 | 10
615 | 207 | 2014-05-16 | 16:30 | 30C | 30 | AURORA | 35472 | 150 |  |  | VLT - VEÍCULO LEVE SOBRE TRILHO | PONTE DO PORTO | GUARDA RODAS - P4 AO P5 L. DIR | 6 | 28 | 10 | 10 | 2014-06-13 | 2014-05-26 | 2014-05-26 |  |  | 34.94 | 37.06 | 35.38 | 35.37 | 8 | 10
616 | 207 | 2014-05-16 | 17:15 | 30C | 30 | AURORA | 35476 | 160 |  |  | VLT - VEÍCULO LEVE SOBRE TRILHO | PONTE DO PORTO | GUARDA RODAS - P4 AO P5 L. ESQ | 6 | 28 | 10 | 10 | 2014-06-13 | 2014-05-26 | 2014-05-26 |  |  | 38.38 | 35.45 | 37.36 | 34.64 | 7 | 10
617 | 208 | 2014-05-21 | 11:49 | 30C | 30 | AURORA | 35754 | 140 |  |  | VLT - VEÍCULO LEVE SOBRE TRILHO | ESTAÇÃO SEC. DOS ESPORTES | PAREDE DA BILHETERIA - 1ª ETAPA | 6 | 28 | 7 | 7 | 2014-06-18 | 2014-05-28 | 2014-05-28 |  |  |  |  | 22.21 | 23.21 | 5 | 10
618 | 209 | 2014-05-20 | 16:50 | 30C | 30 | AURORA | 35694 | 130 |  |  | VLT - VEÍCULO LEVE SOBRE TRILHO | ESTAÇÃO AEROPORTO | PISO DA BILHETERIA | 6 | 28 | 7 | 6 | 2014-06-17 | 2014-05-27 | 2014-05-26 |  |  |  |  | 32.84 | 29.84 | 3 | 10
619 | 210 | 2014-05-20 | 15:20 | 8 | 8 | AURORA | 35683 | 120 |  |  | VLT - VEÍCULO LEVE SOBRE TRILHO | AEROPORTO | ENVELOPAMENTO DO DULTO - P1 AO P2 | 6 | 28 | 7 | 6 | 2014-06-17 | 2014-05-27 | 2014-05-26 |  |  |  |  | 16.13 | 16.87 | 6 | 10
620 | 210 | 2014-05-20 | 15:42 | 8 | 8 | AURORA | 35686 | 120 |  |  | VLT - VEÍCULO LEVE SOBRE TRILHO | AEROPORTO | ENVELOPAMENTO DO DULTO - P2 AO P3 | 6 | 28 | 7 | 6 | 2014-06-17 | 2014-05-27 | 2014-05-26 |  |  |  |  | 16.11 | 17.75 | 6 | 10
621 | 210 | 2014-05-20 | 16:10 | 8 | 8 | AURORA | 35692 | 110 |  |  | VLT - VEÍCULO LEVE SOBRE TRILHO | AEROPORTO | ENVELOPAMENTO DO DULTO - P3 AO P4 | 6 | 28 | 7 | 6 | 2014-06-17 | 2014-05-27 | 2014-05-26 |  |  |  |  | 14.39 | 16.69 | 6 | 10
622 | 210 | 2014-05-20 | 17:15 | 8 | 8 | AURORA | 35695 | 120 |  |  | VLT - VEÍCULO LEVE SOBRE TRILHO | AEROPORTO | ENVELOPAMENTO DO DULTO - P4 AO P5 | 6 | 28 | 7 | 6 | 2014-06-17 | 2014-05-27 | 2014-05-26 |  |  |  |  | 14.46 | 14.59 | 6 | 10
623 | 211 | 2014-05-20 | 15:57 | 25C | 25 | AURORA | 35687 | 140 |  |  | VLT - VEÍCULO LEVE SOBRE TRILHO | TRINCHEIRA LUIZ FELIPE | TERRA ARMADA - 15 PÇ. A4 | 6 | 28 | 7 | 6 | 2014-06-17 | 2014-05-27 | 2014-05-26 |  |  |  |  | 24.22 | 22.1 | 5 | 10
624 | 212 | 2014-05-21 | 09:12 | 25C | 25 | AURORA | 35736 | 120 |  |  | VLT - VEÍCULO LEVE SOBRE TRILHO | TRINCHEIRA LUIZ FELIPE | TERRA ARMADA - 15 PÇ. A4 | 6 | 28 | 7 | 5 | 2014-06-18 | 2014-05-28 | 2014-05-26 |  |  |  |  | 19.67 | 21.39 | 5 | 10
625 | 212 | 2014-05-21 | 16:37 | 25C | 25 | AURORA | 35794 | 140 |  |  | VLT - VEÍCULO LEVE SOBRE TRILHO | TRINCHEIRA LUIZ FELIPE | TERRA ARMADA - 15 PÇ. A4 | 6 | 28 | 7 | 5 | 2014-06-18 | 2014-05-28 | 2014-05-26 |  |  |  |  | 19.88 | 27.07 | 5 | 10
626 | 213 | 2014-05-20 | 13:30 | 30C | 30 | AURORA | 35670 | 160 |  |  | VLT - VEÍCULO LEVE SOBRE TRILHO | UFMT | VIGA DO GUARDA CORPO - PONTE 1 L. DIR | 6 | 28 | 7 | 6 | 2014-06-17 | 2014-05-27 | 2014-05-26 |  |  |  |  | 19.21 | 19.03 | 2 | 10
627 | 214 | 2014-05-19 | 11:05 | 25C | 25 | AURORA | 35567 | 140 |  |  | VLT - VEÍCULO LEVE SOBRE TRILHO | PONTE RIO COXIPÓ | CAMISA DO TUBULÃO - 5º LANCE L. DIR E ESQ - PONTE MONTANTE (E1) | 6 | 28 | 7 | 7 | 2014-06-16 | 2014-05-26 | 2014-05-26 |  |  |  |  | 36.99 | 32.65 | 6 | 10
628 | 214 | 2014-05-19 | 13:05 | 25C | 25 | AURORA | 35584 | 140 |  |  | VLT - VEÍCULO LEVE SOBRE TRILHO | PONTE RIO COXIPÓ | CAMISA DO TUBULÃO - 3º LANCE L. DIR E ESQ - PONTE MONTANTE (P3) | 6 | 28 | 7 | 7 | 2014-06-16 | 2014-05-26 | 2014-05-26 |  |  |  |  | 31.44 | 29.72 | 6 | 10
629 | 215 | 2014-05-17 | 11:10 | 30C | 30 | AURORA | 35495 | 150 |  |  | VLT - VEÍCULO LEVE SOBRE TRILHO | CCO | PISO BASE DA INSPEÇÃO DIÁRIA - PAREDE 1 | 6 | 28 | 10 | 9 | 2014-06-14 | 2014-05-27 | 2014-05-26 |  |  | 31.41 | 32.11 | 30.54 | 31.55 | 8 | 10
630 | 215 | 2014-05-17 | 11:45 | 30C | 30 | AURORA | 35498 | 160 |  |  | VLT - VEÍCULO LEVE SOBRE TRILHO | CCO | PISO BASE DA INSPEÇÃO DIÁRIA - PAREDE 2 | 6 | 28 | 10 | 9 | 2014-06-14 | 2014-05-27 | 2014-05-26 |  |  | 31.25 | 31.75 | 33.4 | 29.72 | 8 | 10
631 | 215 | 2014-05-17 | 12:27 | 30C | 30 | AURORA | 35502 | 140 |  |  | VLT - VEÍCULO LEVE SOBRE TRILHO | CCO | PISO BASE DA INSPEÇÃO DIÁRIA - PAREDE 3 E 4 | 6 | 28 | 11 | 9 | 2014-06-14 | 2014-05-28 | 2014-05-26 |  |  | 26.74 | 31.17 | 32.3 | 27.37 | 3 | 10
632 | 216 | 2014-05-20 | 08:31 | 40B | 40 | AURORA | 35634 | 180 |  |  | VLT - VEÍCULO LEVE SOBRE TRILHO | PRAINHA | LAJE ENTRE ESTACA - 16 À 13 | 6 | 28 | 7 | 6 | 2014-06-17 | 2014-05-27 | 2014-05-26 |  |  |  |  | 36.49 | 39.34 | 7 | 10
633 | 216 | 2014-05-20 | 09:03 | 40B | 40 | AURORA | 35636 | 150 |  |  | VLT - VEÍCULO LEVE SOBRE TRILHO | PRAINHA | LAJE ENTRE ESTACA - 16 À 13 | 6 | 28 | 7 | 6 | 2014-06-17 | 2014-05-27 | 2014-05-26 |  |  |  |  | 38.3 | 40.08 | 7 | 10
634 | 216 | 2014-05-20 | 10:15 | 40B | 40 | AURORA | 35640 | 150 |  |  | VLT - VEÍCULO LEVE SOBRE TRILHO | PRAINHA | LAJE ENTRE ESTACA - 16 À 13 | 6 | 28 | 7 | 6 | 2014-06-17 | 2014-05-27 | 2014-05-26 |  |  |  |  | 47.85 | 47.35 | 7 | 10
635 | 216 | 2014-05-20 | 10:23 | 40B | 40 | AURORA | 35644 | 170 |  |  | VLT - VEÍCULO LEVE SOBRE TRILHO | PRAINHA | LAJE ENTRE ESTACA - 16 À 13 | 6 | 28 | 7 | 6 | 2014-06-17 | 2014-05-27 | 2014-05-26 |  |  |  |  | 51.35 | 44.61 | 7 | 10
636 | 216 | 2014-05-20 | 10:44 | 40B | 40 | AURORA | 35647 | 165 |  |  | VLT - VEÍCULO LEVE SOBRE TRILHO | PRAINHA | LAJE ENTRE ESTACA - 16 À 13 | 6 | 28 | 7 | 6 | 2014-06-17 | 2014-05-27 | 2014-05-26 |  |  |  |  | 48.85 | 41.55 | 7 | 10
637 | 216 | 2014-05-20 | 11:44 | 40B | 40 | AURORA | 35653 | 160 |  |  | VLT - VEÍCULO LEVE SOBRE TRILHO | PRAINHA | LAJE ENTRE ESTACA - 16 À 13 | 6 | 28 | 7 | 6 | 2014-06-17 | 2014-05-27 | 2014-05-26 |  |  |  |  | 41.51 | 40.18 | 7 | 10
638 | 216 | 2014-05-20 | 12:17 | 40B | 40 | AURORA | 35656 | 180 |  |  | VLT - VEÍCULO LEVE SOBRE TRILHO | PRAINHA | LAJE ENTRE ESTACA - 16 À 13 | 6 | 28 | 7 | 6 | 2014-06-17 | 2014-05-27 | 2014-05-26 |  |  |  |  | 46.29 | 38.77 | 7 | 10
639 | 217 | 2014-05-20 | 12:44 | 40B | 40 | AURORA | 35663 | 180 |  |  | VLT - VEÍCULO LEVE SOBRE TRILHO | PRAINHA | LAJE ENTRE ESTACA - 16 À 13 | 6 | 28 | 7 | 6 | 2014-06-17 | 2014-05-27 | 2014-05-26 |  |  |  |  | 49.02 | 49.24 | 7 | 10
640 | 217 | 2014-05-20 | 13:12 | 40B | 40 | AURORA | 35666 | 180 |  |  | VLT - VEÍCULO LEVE SOBRE TRILHO | PRAINHA | LAJE ENTRE ESTACA - 16 À 13 | 6 | 28 | 7 | 6 | 2014-06-17 | 2014-05-27 | 2014-05-26 |  |  |  |  | 45.44 | 53.04 | 7 | 10
641 | 217 | 2014-05-20 | 13:30 | 40B | 40 | AURORA | 35668 | 175 |  |  | VLT - VEÍCULO LEVE SOBRE TRILHO | PRAINHA | LAJE ENTRE ESTACA - 16 À 13 | 6 | 28 | 7 | 6 | 2014-06-17 | 2014-05-27 | 2014-05-26 |  |  |  |  | 46.37 | 44.32 | 7 | 10
642 | 217 | 2014-05-20 | 14:03 | 40B | 40 | AURORA | 35673 | 180 |  |  | VLT - VEÍCULO LEVE SOBRE TRILHO | PRAINHA | LAJE ENTRE ESTACA - 16 À 13 | 6 | 28 | 7 | 6 | 2014-06-17 | 2014-05-27 | 2014-05-26 |  |  |  |  | 34.11 | 37.24 | 7 | 10
643 | 218 | 2014-05-21 | 09:44 | 40B | 40 | AURORA | 35741 | 175 |  |  | VLT - VEÍCULO LEVE SOBRE TRILHO | PRAINHA | LAJE ENTRE ESTACA - 52 À 57 | 6 | 28 | 7 | 6 | 2014-06-18 | 2014-05-28 | 2014-05-27 |  |  |  |  | 44.14 | 28.76 | 7 | 10
644 | 218 | 2014-05-21 | 09:57 | 40B | 40 | AURORA | 35744 | 180 |  |  | VLT - VEÍCULO LEVE SOBRE TRILHO | PRAINHA | LAJE ENTRE ESTACA - 52 À 57 | 6 | 28 | 7 | 6 | 2014-06-18 | 2014-05-28 | 2014-05-27 |  |  |  |  | 36.12 | 36.03 | 7 | 10
645 | 218 | 2014-05-21 | 10:53 | 40B | 40 | AURORA | 35749 | 175 |  |  | VLT - VEÍCULO LEVE SOBRE TRILHO | PRAINHA | LAJE ENTRE ESTACA - 52 À 57 | 6 | 28 | 7 | 6 | 2014-06-18 | 2014-05-28 | 2014-05-27 |  |  |  |  | 41.3 | 36.63 | 7 | 10
646 | 218 | 2014-05-21 | 11:10 | 40B | 40 | AURORA | 35751 | 180 |  |  | VLT - VEÍCULO LEVE SOBRE TRILHO | PRAINHA | LAJE ENTRE ESTACA - 52 À 57 | 6 | 28 | 7 | 6 | 2014-06-18 | 2014-05-28 | 2014-05-27 |  |  |  |  | 41.52 | 39.3 | 7 | 10
647 | 218 | 2014-05-21 | 12:02 | 40B | 40 | AURORA | 35755 | 180 |  |  | VLT - VEÍCULO LEVE SOBRE TRILHO | PRAINHA | LAJE ENTRE ESTACA - 52 À 57 | 6 | 28 | 7 | 6 | 2014-06-18 | 2014-05-28 | 2014-05-27 |  |  |  |  | 47.64 | 40.34 | 7 | 10
648 | 218 | 2014-05-21 | 12:14 | 40B | 40 | AURORA | 35757 | 165 |  |  | VLT - VEÍCULO LEVE SOBRE TRILHO | PRAINHA | LAJE ENTRE ESTACA - 52 À 57 | 6 | 28 | 7 | 6 | 2014-06-18 | 2014-05-28 | 2014-05-27 |  |  |  |  | 39.3 | 42.73 | 7 | 10
649 | 218 | 2014-05-21 | 13:24 | 40B | 40 | AURORA | 35764 | 160 |  |  | VLT - VEÍCULO LEVE SOBRE TRILHO | PRAINHA | LAJE ENTRE ESTACA - 52 À 57 | 6 | 28 | 7 | 6 | 2014-06-18 | 2014-05-28 | 2014-05-27 |  |  |  |  | 48.69 | 43.2 | 7 | 10
650 | 219 | 2014-05-21 | 13:38 | 40B | 40 | AURORA | 35769 | 180 |  |  | VLT - VEÍCULO LEVE SOBRE TRILHO | PRAINHA | LAJE ENTRE ESTACA - 52 À 57 | 6 | 28 | 7 | 6 | 2014-06-18 | 2014-05-28 | 2014-05-27 |  |  |  |  | 39.19 | 48.61 | 7 | 10
651 | 219 | 2014-05-21 | 13:58 | 40B | 40 | AURORA | 35770 | 140 |  |  | VLT - VEÍCULO LEVE SOBRE TRILHO | PRAINHA | LAJE ENTRE ESTACA - 52 À 57 | 6 | 28 | 7 | 5 | 2014-06-18 | 2014-05-28 | 2014-05-26 |  |  |  |  | 43.63 | 47.84 | 7 | 10
652 | 219 | 2014-05-21 | 14:34 | 40B | 40 | AURORA | 35776 | 160 |  |  | VLT - VEÍCULO LEVE SOBRE TRILHO | PRAINHA | LAJE ENTRE ESTACA - 52 À 57 | 6 | 28 | 7 | 5 | 2014-06-18 | 2014-05-28 | 2014-05-26 |  |  |  |  | 47.84 | 44.58 | 7 | 10
653 | 219 | 2014-05-21 | 14:45 | 40B | 40 | AURORA | 35772 | 175 |  |  | VLT - VEÍCULO LEVE SOBRE TRILHO | PRAINHA | LAJE ENTRE ESTACA - 52 À 57 | 6 | 28 | 7 | 5 | 2014-06-18 | 2014-05-28 | 2014-05-26 |  |  |  |  | 41.1 | 44.92 | 7 | 10
654 | 219 | 2014-05-21 | 15:18 | 40B | 40 | AURORA | 35774 | 160 |  |  | VLT - VEÍCULO LEVE SOBRE TRILHO | PRAINHA | LAJE ENTRE ESTACA - 52 À 57 | 6 | 28 | 7 | 5 | 2014-06-18 | 2014-05-28 | 2014-05-26 |  |  |  |  | 44.51 | 43.25 | 7 | 10
655 | 219 | 2014-05-21 | 15:31 | 40B | 40 | AURORA | 35775 | 145 |  |  | VLT - VEÍCULO LEVE SOBRE TRILHO | PRAINHA | LAJE ENTRE ESTACA - 52 À 57 | 6 | 28 | 7 | 5 | 2014-06-18 | 2014-05-28 | 2014-05-26 |  |  |  |  | 41.75 | 45.48 | 7 | 10
656 | 219 | 2014-05-21 | 15:45 | 40B | 40 | AURORA | 35779 | 150 |  |  | VLT - VEÍCULO LEVE SOBRE TRILHO | PRAINHA | LAJE ENTRE ESTACA - 52 À 57 | 6 | 28 | 7 | 5 | 2014-06-18 | 2014-05-28 | 2014-05-26 |  |  |  |  | 36.05 | 42.16 | 7 | 10
657 | 220 | 2014-05-21 | 15:58 | 40B | 40 | AURORA | 35780 | 150 |  |  | VLT - VEÍCULO LEVE SOBRE TRILHO | PRAINHA | LAJE ENTRE ESTACA - 52 À 57 | 6 | 28 | 7 | 5 | 2014-06-18 | 2014-05-28 | 2014-05-26 |  |  |  |  | 34.45 | 42.3 | 7 | 10
658 | 220 | 2014-05-21 | 16:10 | 40B | 40 | AURORA | 35781 | 155 |  |  | VLT - VEÍCULO LEVE SOBRE TRILHO | PRAINHA | LAJE ENTRE ESTACA - 52 À 57 | 6 | 28 | 7 | 6 | 2014-06-18 | 2014-05-28 | 2014-05-27 |  |  |  |  | 42.03 | 40.12 | 7 | 10
659 | 220 | 2014-05-21 | 16:23 | 40B | 40 | AURORA | 35785 | 165 |  |  | VLT - VEÍCULO LEVE SOBRE TRILHO | PRAINHA | LAJE ENTRE ESTACA - 52 À 57 | 6 | 28 | 7 | 5 | 2014-06-18 | 2014-05-28 | 2014-05-26 |  |  |  |  | 43.91 | 42.23 | 7 | 10
660 | 220 | 2014-05-21 | 17:10 | 40B | 40 | AURORA | 35800 | 180 |  |  | VLT - VEÍCULO LEVE SOBRE TRILHO | PRAINHA | LAJE ENTRE ESTACA - 52 À 57 | 6 | 28 | 7 | 6 | 2014-06-18 | 2014-05-28 | 2014-05-27 |  |  |  |  | 42.34 | 39.98 | 7 | 10
661 | 220 | 2014-05-21 | 17:36 | 40B | 40 | AURORA | 35804 | 170 |  |  | VLT - VEÍCULO LEVE SOBRE TRILHO | PRAINHA | LAJE ENTRE ESTACA - 52 À 57 | 6 | 28 | 7 | 5 | 2014-06-18 | 2014-05-28 | 2014-05-26 |  |  |  |  | 38.08 | 43.37 | 7 | 10
662 | 221 | 2014-05-22 | 11:15 | 35 | 35 | AURORA | 35863 | 170 |  |  | VLT - VEÍCULO LEVE SOBRE TRILHO | VIA PERMANENTE | TRILHO - BERÇO E BASE DO EIXO 10E (PK 1+470 AO 1+490) | 6 | 28 | 7 | 5 | 2014-06-19 | 2014-05-29 | 2014-05-27 |  |  |  |  | 42.6 | 46.31 | 7 | 10
663 | 221 | 2014-05-22 | 11:43 | 35 | 35 | AURORA | 35864 | 190 |  |  | VLT - VEÍCULO LEVE SOBRE TRILHO | VIA PERMANENTE | TRILHO - BERÇO E BASE DO EIXO 11E (PK 1+470 AO 1+490) | 6 | 28 | 7 | 5 | 2014-06-19 | 2014-05-29 | 2014-05-27 |  |  |  |  | 46.88 | 47.58 | 7 | 10
664 | 221 | 2014-05-22 | 12:12 | 35 | 35 | AURORA | 35866 | 175 |  |  | VLT - VEÍCULO LEVE SOBRE TRILHO | VIA PERMANENTE | TRILHO - BERÇO E BASE DO EIXO 10E (PK 1+490 AO 1+510) | 6 | 28 | 7 | 5 | 2014-06-19 | 2014-05-29 | 2014-05-27 |  |  |  |  | 43.4 | 39.48 | 7 | 10
665 | 221 | 2014-05-22 | 12:37 | 35 | 35 | AURORA | 35870 | 170 |  |  | VLT - VEÍCULO LEVE SOBRE TRILHO | VIA PERMANENTE | TRILHO - BERÇO E BASE DO EIXO 11E (PK 1+490 AO 1+510) DIREITO | 6 | 28 | 7 | 5 | 2014-06-19 | 2014-05-29 | 2014-05-27 |  |  |  |  | 43.77 | 44.21 | 7 | 10
666 | 221 | 2014-05-22 | 13:15 | 35 | 35 | AURORA | 35872 | 160 |  |  | VLT - VEÍCULO LEVE SOBRE TRILHO | VIA PERMANENTE | TRILHO - BERÇO E BASE DO EIXO 11E (PK 1+490 AO 1+510) ESQUERDO | 6 | 28 | 7 | 5 | 2014-06-19 | 2014-05-29 | 2014-05-27 |  |  |  |  | 25.66 | 48.55 | 7 | 10
667 | 222 | 2014-05-22 | 15:53 | 8 | 8 | AURORA | 35892 | 80 |  |  | VLT - VEÍCULO LEVE SOBRE TRILHO | AEROPORTO | ENVELOPAMENTO DO DULTO - P5 AO P6 | 6 | 28 | 7 | 3 | 2014-06-19 | 2014-05-29 | 2014-05-25 | [6 empty] | 6 | 10
668 | 222 | 2014-05-22 | 16:27 | 8 | 8 | AURORA | 35894 | 80 |  |  | VLT - VEÍCULO LEVE SOBRE TRILHO | AEROPORTO | ENVELOPAMENTO DO DULTO - P5 AO P6 | 6 | 28 | 7 | 3 | 2014-06-19 | 2014-05-29 | 2014-05-25 | [6 empty] | 6 | 10
669 | 222 | 2014-05-22 | 17:02 | 8 | 8 | AURORA | 35900 | 90 |  |  | VLT - VEÍCULO LEVE SOBRE TRILHO | AEROPORTO | ENVELOPAMENTO DO DULTO - P4 AO P5 | 6 | 28 | 7 | 3 | 2014-06-19 | 2014-05-29 | 2014-05-25 | [6 empty] | 6 | 10
670 | 222 | 2014-05-22 | 17:40 | 8 | 8 | AURORA | 35896 | 120 |  |  | VLT - VEÍCULO LEVE SOBRE TRILHO | AEROPORTO | ENVELOPAMENTO DO DULTO - P4 AO P5 | 6 | 28 | 7 | 3 | 2014-06-19 | 2014-05-29 | 2014-05-25 | [6 empty] | 6 | 10
671 | 223 | 2014-05-22 | 10:10 | 25C | 25 | AURORA | 35858 | 130 |  |  | VLT - VEÍCULO LEVE SOBRE TRILHO | TRINCHEIRA LUIZ FELIPE | TERRA ARMADA - 15 PÇ. A4 | 6 | 28 | 7 | 3 | 2014-06-19 | 2014-05-29 | 2014-05-25 | [6 empty] | 5 | 10
672 | 224 | 2014-05-23 | 12:28 | 20 | 20 | AURORA | 35967 | 250 |  |  | VLT - VEÍCULO LEVE SOBRE TRILHO | SUBESTAÇÃO RET. 07 | ESTACA - 1 (A, B), 2 | 6 | 28 | 7 | 3 | 2014-06-20 | 2014-05-30 | 2014-05-26 | [6 empty] | 7 | 10
673 | 225 | 2014-05-22 | 09:52 | 30C | 30 | AURORA | 35855 | 160 |  |  | VLT - VEÍCULO LEVE SOBRE TRILHO | CCO - INSPEÇÃO DIÁRIA | PAREDE 1 | 6 | 28 | 7 | 3 | 2014-06-19 | 2014-05-29 | 2014-05-25 | [6 empty] | 7 | 10
674 | 225 | 2014-05-22 | 10:22 | 30C | 30 | AURORA | 35859 | 140 |  |  | VLT - VEÍCULO LEVE SOBRE TRILHO | CCO - INSPEÇÃO DIÁRIA | PAREDE 1 | 6 | 28 | 7 | 3 | 2014-06-19 | 2014-05-29 | 2014-05-25 | [6 empty] | 7 | 10
675 | 225 | 2014-05-22 | 10:48 | 30C | 30 | AURORA | 35860 | 155 |  |  | VLT - VEÍCULO LEVE SOBRE TRILHO | CCO - INSPEÇÃO DIÁRIA | PAREDE 2 | 6 | 28 | 7 | 3 | 2014-06-19 | 2014-05-29 | 2014-05-25 | [6 empty] | 7 | 10
676 | 225 | 2014-05-22 | 12:10 | 30C | 30 | AURORA | 35868 | 160 |  |  | VLT - VEÍCULO LEVE SOBRE TRILHO | CCO - INSPEÇÃO DIÁRIA | PAREDE 2 | 6 | 28 | 7 | 3 | 2014-06-19 | 2014-05-29 | 2014-05-25 | [6 empty] | 7 | 10
677 | 225 | 2014-05-22 | 12:33 | 30C | 30 | AURORA | 35869 | 140 |  |  | VLT - VEÍCULO LEVE SOBRE TRILHO | CCO - INSPEÇÃO DIÁRIA | PAREDE 3 | 6 | 28 | 7 | 3 | 2014-06-19 | 2014-05-29 | 2014-05-25 | [6 empty] | 7 | 10
678 | 225 | 2014-05-22 | 12:51 | 30C | 30 | AURORA | 35871 | 130 |  |  | VLT - VEÍCULO LEVE SOBRE TRILHO | CCO - INSPEÇÃO DIÁRIA | PAREDE 4 | 6 | 28 | 7 | 3 | 2014-06-19 | 2014-05-29 | 2014-05-25 | [6 empty] | 7 | 10
679 | 226 | 2014-05-23 | 15:49 | 30C | 30 | AURORA | 35972 | 135 |  |  | VLT - VEÍCULO LEVE SOBRE TRILHO | UFMT | CORTINA DO PONTILHÃO DO E1 PONTE 1 | 6 | 28 | 7 | 3 | 2014-06-20 | 2014-05-30 | 2014-05-26 | [6 empty] | 5 | 10
680 | 227 | 2014-05-22 | 15:59 | 30C | 30 | AURORA | 35893 | 110 |  |  | VLT - VEÍCULO LEVE SOBRE TRILHO | VIA PERMANENTE | BLOCO DAS CATENÁRIAS - BL.C 01 (26 AO 30) | 6 | 28 | 7 | 3 | 2014-06-19 | 2014-05-29 | 2014-05-25 | [6 empty] | 6 | 10
681 | 228 | 2014-05-24 | 12:00 | 30C | 30 | AURORA | 35999 | 135 |  |  | VLT - VEÍCULO LEVE SOBRE TRILHO | UFMT | VIGA E BASE DO GUARDA CORPO PONTE 01 L. ESQ | 6 | 28 | 7 | 3 | 2014-06-21 | 2014-05-31 | 2014-05-27 | [6 empty] | 4 | 10
682 | 229 | 2014-05-24 | 10:27 | 40B | 40 | AURORA | 35991 | 160 |  |  | VLT - VEÍCULO LEVE SOBRE TRILHO | PRAINHA | LAJE ENTRE ESTACA - 13 À 14 (RESTAURAÇÃO) | 6 | 28 | 7 | 3 | 2014-06-21 | 2014-05-31 | 2014-05-27 | [6 empty] | 7 | 10
683 | 229 | 2014-05-24 | 11:16 | 40B | 40 | AURORA | 35995 | 175 |  |  | VLT - VEÍCULO LEVE SOBRE TRILHO | PRAINHA | LAJE ENTRE ESTACA - 13 À 14 (RESTAURAÇÃO) | 6 | 28 | 7 | 3 | 2014-06-21 | 2014-05-31 | 2014-05-27 | [6 empty] | 7 | 10
684 | 230 | 2014-05-24 | 08:56 | 20 | 20 | AURORA | 35981 | 245 |  |  | VLT - VEÍCULO LEVE SOBRE TRILHO | SUBESTAÇÃO RET. 07 | ESTACA - 7 (B), 3, 4, 5, 6 (A) | 6 | 28 | 7 | 3 | 2014-06-21 | 2014-05-31 | 2014-05-27 | [6 empty] | 7 | 10
685 | 230 | 2014-05-24 | 10:58 | 20 | 20 | AURORA | 35992 | 230 |  |  | VLT - VEÍCULO LEVE SOBRE TRILHO | SUBESTAÇÃO RET. 07 | ESTACA - 7 (A), 8, 9, 10, 11 | 6 | 28 | 7 | 3 | 2014-06-21 | 2014-05-31 | 2014-05-27 | [6 empty] | 6 | 10
686 | 231 | 2014-05-21 | 13:09 | 15 | 15 | AURORA | 35767 | 10 |  |  | VLT - VEÍCULO LEVE SOBRE TRILHO | MEIO FIO | EIXOS - A127A (PK 0+700 AO 0+684), A126A (PK 0+702 AO 0+680), A125A (PK 0+709 AO 0+689), A124A (PK 0+704 AO 0+739), A122A (PK 0+000 AO 0+039) | 6 | 28 | 7 | 3 | 2014-06-18 | 2014-05-28 | 2014-05-24 | [6 empty] | 3 | 10
687 | 232 | 2014-05-24 | 10:16 | 35 | 35 | AURORA | 35990 | 200 |  |  | VLT - VEÍCULO LEVE SOBRE TRILHO | VIA PERMANENTE | TRILHO - BERÇO E BASE DO EIXO 10E (PK 1+510 AO 1+550) ESQUERDO | 6 | 28 | 7 | 3 | 2014-06-21 | 2014-05-31 | 2014-05-27 | [6 empty] | 7 | 10
688 | 232 | 2014-05-24 | 11:36 | 35 | 35 | AURORA | 35997 | 180 |  |  | VLT - VEÍCULO LEVE SOBRE TRILHO | VIA PERMANENTE | TRILHO - BERÇO E BASE DO EIXO 10E (PK 1+510 AO 1+550) DIR., EIXO 11E (PK 1+525 AO 1+550) DIR. | 6 | 28 | 7 | 3 | 2014-06-21 | 2014-05-31 | 2014-05-27 | [6 empty] | 7 | 10
689 | 232 | 2014-05-24 | 11:55 | 35 | 35 | AURORA | 35998 | 200 |  |  | VLT - VEÍCULO LEVE SOBRE TRILHO | VIA PERMANENTE | TRILHO - BERÇO E BASE DO EIXO 11E (PK 1+ 525 AO 1+550) ESQ. | 6 | 28 | 7 | 3 | 2014-06-21 | 2014-05-31 | 2014-05-27 | [6 empty] | 7 | 10
690 | 232 | 2014-05-24 | 12:36 | 35 | 35 | AURORA | 36003 | 200 |  |  | VLT - VEÍCULO LEVE SOBRE TRILHO | VIA PERMANENTE | TRILHO - BERÇO E BASE DO EIXO 10E (PK 1+ 550 AO 1+585) DIR. | 6 | 28 | 7 | 3 | 2014-06-21 | 2014-05-31 | 2014-05-27 | [6 empty] | 7 | 10
691 | 232 | 2014-05-24 | 13:49 | 35 | 35 | AURORA | 36009 | 185 |  |  | VLT - VEÍCULO LEVE SOBRE TRILHO | VIA PERMANENTE | TRILHO - BERÇO E BASE DO EIXO 10E (PK 1+ 550 AO 1+585) ESQ., EIXO 11E (PK 1+550 AO 1+565) DIR. | 6 | 28 | 7 | 3 | 2014-06-21 | 2014-05-31 | 2014-05-27 | [6 empty] | 7 | 10
692 | 232 | 2014-05-24 | 14:56 | 35 | 35 | AURORA | 36011 | 195 |  |  | VLT - VEÍCULO LEVE SOBRE TRILHO | VIA PERMANENTE | TRILHO - BERÇO E BASE DO EIXO 11E (PK 1+ 565 AO 1+580) DIR. (PK 1+550 AO 1+580) ESQ. | 6 | 28 | 7 | 3 | 2014-06-21 | 2014-05-31 | 2014-05-27 | [6 empty] | 7 | 10

## ObraPeça
LOTE | LOTE | BLOCO | LOTE | BLOCO | PEÇA
VLT - VEÍCULO LEVE SOBRE TRILHO | VLT - VEÍCULO LEVE SOBRE TRILHO | CANTEIRO CENTRAL | VLT - VEÍCULO LEVE SOBRE TRILHO | AEROPORTO | ENVELOPAMENTO DO DULTO - P1 AO P2
| VLT - VEÍCULO LEVE SOBRE TRILHO | TRIGO DE LOUREIRO | VLT - VEÍCULO LEVE SOBRE TRILHO | AEROPORTO | ENVELOPAMENTO DO DULTO - P2 AO P3
| VLT - VEÍCULO LEVE SOBRE TRILHO | TRINCHEIRA LUIZ FELIPE | VLT - VEÍCULO LEVE SOBRE TRILHO | AEROPORTO | ENVELOPAMENTO DO DULTO - P3 AO P4
| VLT - VEÍCULO LEVE SOBRE TRILHO | CCO | VLT - VEÍCULO LEVE SOBRE TRILHO | AEROPORTO | ENVELOPAMENTO DO DULTO - P4 AO P5
| VLT - VEÍCULO LEVE SOBRE TRILHO | ESTAÇÃO DO PORTO | VLT - VEÍCULO LEVE SOBRE TRILHO | AEROPORTO | ENVELOPAMENTO DO DULTO - P5 AO P6
| VLT - VEÍCULO LEVE SOBRE TRILHO | ESTAÇÃO SHOPPING FÓRMULA | VLT - VEÍCULO LEVE SOBRE TRILHO | AEROPORTO | MEIO FIO - PK 1+320 À 1+305 (ARTHUR BERNARDES)
| VLT - VEÍCULO LEVE SOBRE TRILHO | PRAINHA | VLT - VEÍCULO LEVE SOBRE TRILHO | AEROPORTO | SOLEIRA - P5 AO P6
| VLT - VEÍCULO LEVE SOBRE TRILHO | ESTAÇÃO COUTO MAGALHÃES | VLT - VEÍCULO LEVE SOBRE TRILHO | AEROPORTO | SOLEIRA - P6 AO P7
| VLT - VEÍCULO LEVE SOBRE TRILHO | PONTE RIO COXIPÓ | VLT - VEÍCULO LEVE SOBRE TRILHO | AEROPORTO | SOLEIRA - P7 AO P8
| VLT - VEÍCULO LEVE SOBRE TRILHO | PONTE DO PORTO | VLT - VEÍCULO LEVE SOBRE TRILHO | AEROPORTO | SOLEIRA DO TRILHO - PK 0+855 AO 0+864
| VLT - VEÍCULO LEVE SOBRE TRILHO | ESTAÇÃO AEROPORTO | VLT - VEÍCULO LEVE SOBRE TRILHO | AEROPORTO | SOLEIRA DO TRILHO - PK 0+864 AO 0+882
| VLT - VEÍCULO LEVE SOBRE TRILHO | AEROPORTO | VLT - VEÍCULO LEVE SOBRE TRILHO | AEROPORTO | SOLEIRA DO TRILHO - PK 0+882 AO 0+903
| VLT - VEÍCULO LEVE SOBRE TRILHO | CCO - CENTRO ADM OPERACIONAL | VLT - VEÍCULO LEVE SOBRE TRILHO | AEROPORTO | TRILHO EIXO 915 B - BERÇO E BASE (PK 0+42 AO 0+24)
| VLT - VEÍCULO LEVE SOBRE TRILHO | ESTAÇÃO SEC. DOS ESPORTES | VLT - VEÍCULO LEVE SOBRE TRILHO | AEROPORTO | TRILHO EIXO 917 B - BERÇO E BASE (PK 0+42 AO 0+60)
| VLT - VEÍCULO LEVE SOBRE TRILHO | CCO - CAIXA D'ÁGUA | VLT - VEÍCULO LEVE SOBRE TRILHO | AEROPORTO | TRILHO EIXO 918 B - BERÇO E BASE (PK 0+47 AO 0+30)
| VLT - VEÍCULO LEVE SOBRE TRILHO | SUBESTAÇÃO RET. 03 | VLT - VEÍCULO LEVE SOBRE TRILHO | CANTEIRO CENTRAL | PLACA LATERAL P/ VIADUTO BEIRA RIO - 05 PÇ.; PRÉ-LAJE P/ PONTE COXIPÓ JUSANTE - 104 PÇ.
| VLT - VEÍCULO LEVE SOBRE TRILHO | UFMT | VLT - VEÍCULO LEVE SOBRE TRILHO | CANTEIRO CENTRAL | PLACA LATERAL P/ VIADUTO BEIRA RIO - 10 PÇ.; PRÉ-LAJE P/ PONTE COXIPÓ JUSANTE - 147 PÇ.
| VLT - VEÍCULO LEVE SOBRE TRILHO | MEIO FIO | VLT - VEÍCULO LEVE SOBRE TRILHO | CANTEIRO CENTRAL | PLACA LATERAL VIADUTO BEIRA RIO - 04 PÇ.; PRÉ-LAJE P/ PONTE COXIPÓ - 125 PÇ. PL1
| VLT - VEÍCULO LEVE SOBRE TRILHO | PÁTIO PRÉ-MOLDADO | VLT - VEÍCULO LEVE SOBRE TRILHO | CANTEIRO CENTRAL | PLACA LATERAL VIADUTO BEIRA RIO - 10 PÇ.; PRÉ-LAJE P/ PONTE COXIPÓ - 119 PÇ.
| VLT - VEÍCULO LEVE SOBRE TRILHO | ESTAÇÕES: SEC. ESPORTES/COUTO MAGALHÃES | VLT - VEÍCULO LEVE SOBRE TRILHO | CANTEIRO CENTRAL | PRÉ-LAJE P/ PONTE COXIPÓ - 109 PÇ.
| VLT - VEÍCULO LEVE SOBRE TRILHO | CCO - GUARITA | VLT - VEÍCULO LEVE SOBRE TRILHO | CANTEIRO CENTRAL | PRÉ-LAJE P/ PONTE COXIPÓ - 121 PÇ.
| VLT - VEÍCULO LEVE SOBRE TRILHO | SUBESTAÇÃO RET. 02 | VLT - VEÍCULO LEVE SOBRE TRILHO | CANTEIRO CENTRAL | PRÉ-LAJE P/ PONTE COXIPÓ - 142 PÇ. PL1
| VLT - VEÍCULO LEVE SOBRE TRILHO | ESTAÇÃO ABELARDO AZEVEDO | VLT - VEÍCULO LEVE SOBRE TRILHO | CANTEIRO CENTRAL | PRÉ-LAJE P/ PONTE COXIPÓ - 176 PÇ.
| VLT - VEÍCULO LEVE SOBRE TRILHO | SUBESTAÇÃO RET. 08 | VLT - VEÍCULO LEVE SOBRE TRILHO | CANTEIRO CENTRAL | PRÉ-LAJE P/ PONTE COXIPÓ - 60 PÇ. PL1
| VLT - VEÍCULO LEVE SOBRE TRILHO | VIA PERMANENTE | VLT - VEÍCULO LEVE SOBRE TRILHO | CANTEIRO CENTRAL | PRÉ-LAJE P/ PONTE COXIPÓ - 87 PÇ. PL1
| VLT - VEÍCULO LEVE SOBRE TRILHO | SUBESTAÇÃO RET. 07 | VLT - VEÍCULO LEVE SOBRE TRILHO | CCO | BLOCO - C28, C29, D29; VIGA - V56 (ENTRE BLOCOS - D28 E C28), V62 (ENTRE BLOCOS - C29 E D29)
| VLT - VEÍCULO LEVE SOBRE TRILHO | CCO - INSPEÇÃO DIÁRIA | VLT - VEÍCULO LEVE SOBRE TRILHO | CCO | BLOCO - C30; VIGA - V66 (ENTRE BLOCOS - D30 E C30), V44 (ENTRE BLOCOS - C29 E C30)
|  |  | VLT - VEÍCULO LEVE SOBRE TRILHO | CCO | BLOCO - F28, E28, D28; VIGA - V11 (ENTRE BLOCOS - E28 E E29), V56 (ENTRE BLOCOS - E28 E D28), V7 (ENTRE BLOCOS - D28 E D29
|  |  | VLT - VEÍCULO LEVE SOBRE TRILHO | CCO | BLOCO - F29, E30, D30; VIGA - V11 (ENTRE BLOCOS - E29 E E30), V66 (ENTRE BLOCOS - F30 E E30), V7 (ENTRE BLOCOS - D29 E D30)
|  |  | VLT - VEÍCULO LEVE SOBRE TRILHO | CCO | BLOCO DA CATENÁRIA - C147, B148, C149, A150, A151, B152, B153
|  |  | VLT - VEÍCULO LEVE SOBRE TRILHO | CCO | BLOCO DA CATENÁRIA - E131, E133, E136, E107, E110
|  |  | VLT - VEÍCULO LEVE SOBRE TRILHO | CCO | MURO
|  |  | VLT - VEÍCULO LEVE SOBRE TRILHO | CCO | PISO BASE DA INSPEÇÃO DIÁRIA - PAREDE 1
|  |  | VLT - VEÍCULO LEVE SOBRE TRILHO | CCO | PISO BASE DA INSPEÇÃO DIÁRIA - PAREDE 2
|  |  | VLT - VEÍCULO LEVE SOBRE TRILHO | CCO | PISO BASE DA INSPEÇÃO DIÁRIA - PAREDE 3 E 4
|  |  | VLT - VEÍCULO LEVE SOBRE TRILHO | CCO | TRILHO DO EIXO 902B - BERÇO E BASE (PK 0+108 AO 0+126)
|  |  | VLT - VEÍCULO LEVE SOBRE TRILHO | CCO | TRILHO DO EIXO 902B - BERÇO E BASE (PK 0+126 AO 0+144)
|  |  | VLT - VEÍCULO LEVE SOBRE TRILHO | CCO | TRILHO DO EIXO 902B - BERÇO E BASE (PK 0+144 AO 0+168)
|  |  | VLT - VEÍCULO LEVE SOBRE TRILHO | CCO | TRILHO DO EIXO 902B - BERÇO E BASE (PK 0+168 AO 0+182)
|  |  | VLT - VEÍCULO LEVE SOBRE TRILHO | CCO | TRILHO DO EIXO 902B - BERÇO E BASE (PK 0+182 AO 0+196)
|  |  | VLT - VEÍCULO LEVE SOBRE TRILHO | CCO | TRILHO DO EIXO 902B - BERÇO E BASE (PK 0+196 AO 0+210)
|  |  | VLT - VEÍCULO LEVE SOBRE TRILHO | CCO | TRILHO DO EIXO 902B - BERÇO E BASE (PK 0+210 AO 0+224)
|  |  | VLT - VEÍCULO LEVE SOBRE TRILHO | CCO | TRILHO DO EIXO 902B - BERÇO E BASE (PK 0+22 AO 0+00)
|  |  | VLT - VEÍCULO LEVE SOBRE TRILHO | CCO | TRILHO DO EIXO 902B - BERÇO E BASE (PK 0+224 AO 0+238)
|  |  | VLT - VEÍCULO LEVE SOBRE TRILHO | CCO | TRILHO DO EIXO 902B - BERÇO E BASE (PK 0+238 AO 0+252)
|  |  | VLT - VEÍCULO LEVE SOBRE TRILHO | CCO | TRILHO DO EIXO 902B - BERÇO E BASE (PK 0+252 AO 0+267)
|  |  | VLT - VEÍCULO LEVE SOBRE TRILHO | CCO | TRILHO DO EIXO 902B - BERÇO E BASE (PK 0+41 AO 0+22)
|  |  | VLT - VEÍCULO LEVE SOBRE TRILHO | CCO | TRILHO DO EIXO 902B - BERÇO E BASE (PK 0+60 AO 0+41)
|  |  | VLT - VEÍCULO LEVE SOBRE TRILHO | CCO | TRILHO DO EIXO 902B - BERÇO E BASE (PK 0+60 AO 0+75)
|  |  | VLT - VEÍCULO LEVE SOBRE TRILHO | CCO | TRILHO DO EIXO 902B - BERÇO E BASE (PK 0+75 AO 0+90)
|  |  | VLT - VEÍCULO LEVE SOBRE TRILHO | CCO | TRILHO DO EIXO 902B - BERÇO E BASE (PK 0+90 AO 0+108)
|  |  | VLT - VEÍCULO LEVE SOBRE TRILHO | CCO | TRILHO DO EIXO 914B - BERÇO E BASE (PK 0+43,00 À 0+25,00)
|  |  | VLT - VEÍCULO LEVE SOBRE TRILHO | CCO | TRILHO DO EIXO 915B - BERÇO E BASE (PK 0+30.80 AO 0+18.90)
|  |  | VLT - VEÍCULO LEVE SOBRE TRILHO | CCO | TRILHO DO EIXO 915B - BERÇO E BASE (PK 0+56.60 AO 0+30.80)
|  |  | VLT - VEÍCULO LEVE SOBRE TRILHO | CCO | TRILHO DO EIXO 917B - BASE (PK 0+870 À 0+920) / BERÇO (PK 0+870 À 0+887)
|  |  | VLT - VEÍCULO LEVE SOBRE TRILHO | CCO | TRILHO DO EIXO 917B - BERÇO (PK 0+887 À 0+908)
|  |  | VLT - VEÍCULO LEVE SOBRE TRILHO | CCO | TRILHO DO EIXO 917B - BERÇO (PK 0+908 À 0+920)
|  |  | VLT - VEÍCULO LEVE SOBRE TRILHO | CCO | TRILHO DO EIXO 918B - BERÇO E BASE (PK 0+65,02 À 0+50,02)
|  |  | VLT - VEÍCULO LEVE SOBRE TRILHO | CCO | TRILHO DO EIXO 918B - BERÇO E BASE (PK 0+82,50 À 0+65,02)
|  |  | VLT - VEÍCULO LEVE SOBRE TRILHO | CCO | TRILHO DO EIXO 918B - BERÇO E BASE (PK 0+99,60 À 0+82,20)
|  |  | VLT - VEÍCULO LEVE SOBRE TRILHO | CCO | VIGAS DA GUARITA
|  |  | VLT - VEÍCULO LEVE SOBRE TRILHO | CCO - CAIXA D'ÁGUA | ESTACA - 2, 10 (EIXO 03)
|  |  | VLT - VEÍCULO LEVE SOBRE TRILHO | CCO - CAIXA D'ÁGUA | ESTACA - 3, 2, 5 (EIXO 03)
|  |  | VLT - VEÍCULO LEVE SOBRE TRILHO | CCO - CAIXA D'ÁGUA | ESTACA - 3, 8, 1, 5, 9 (EIXO 03)
|  |  | VLT - VEÍCULO LEVE SOBRE TRILHO | CCO - CAIXA D'ÁGUA | ESTACA - 5, 12, 16 (EIXO 03)
|  |  | VLT - VEÍCULO LEVE SOBRE TRILHO | CCO - CAIXA D'ÁGUA | ESTACA - 9, 11 (EICO 03)
|  |  | VLT - VEÍCULO LEVE SOBRE TRILHO | CCO - CAIXA D'ÁGUA | ESTACA - 9, 13 (EIXO 03)
|  |  | VLT - VEÍCULO LEVE SOBRE TRILHO | CCO - CENTRO ADM OPERACIONAL | BLOCO - C28, D29 / VIGA - V56 (ENTRE BLOCOS D28 E C28), V4 (ENTRE BLOCOS C28 E C29), V62
|  |  | VLT - VEÍCULO LEVE SOBRE TRILHO | CCO - CENTRO ADM OPERACIONAL | BLOCO - C30, D30 / VIGA - V66 (ENTRE BLOCOS D30 E C30), V4 (ENTRE BLOCOS C29 E D30)
|  |  | VLT - VEÍCULO LEVE SOBRE TRILHO | CCO - CENTRO ADM OPERACIONAL | BLOCO - E29, E30, F30 / VIGA - V11 (ENTRE BLOCOS E29 E E30), V66 (ATÉ BLOCO F30), V7 (ENTRE BLOCOS D29 E D30)
|  |  | VLT - VEÍCULO LEVE SOBRE TRILHO | CCO - CENTRO ADM OPERACIONAL | BLOCO - F28, E28, D28 / VIGA - V11, VF (ENTRE BLOCOS D28 E D29)
|  |  | VLT - VEÍCULO LEVE SOBRE TRILHO | CCO - CENTRO ADM OPERACIONAL | RAMPA DO AUDITÓRIO - LINHA G E H - 28 AO 30
|  |  | VLT - VEÍCULO LEVE SOBRE TRILHO | CCO - CENTRO ADM OPERACIONAL | VIGA - 46 (ENTRE BLOCOS C24 E F24, C24 E B24, K24)
|  |  | VLT - VEÍCULO LEVE SOBRE TRILHO | CCO - CENTRO ADM OPERACIONAL | VIGA - 9 E 46 (ENTRE BLOCOS E24 E C24)
|  |  | VLT - VEÍCULO LEVE SOBRE TRILHO | CCO - INSPEÇÃO DIÁRIA | PAREDE 1
|  |  | VLT - VEÍCULO LEVE SOBRE TRILHO | CCO - INSPEÇÃO DIÁRIA | PAREDE 2
|  |  | VLT - VEÍCULO LEVE SOBRE TRILHO | CCO - INSPEÇÃO DIÁRIA | PAREDE 3
|  |  | VLT - VEÍCULO LEVE SOBRE TRILHO | CCO - INSPEÇÃO DIÁRIA | PAREDE 4
|  |  | VLT - VEÍCULO LEVE SOBRE TRILHO | ESTAÇÃO ABELARDO AZEVEDO | PILAR - P3, P4, P5, P6, P7, P8, P9 (50CM)
|  |  | VLT - VEÍCULO LEVE SOBRE TRILHO | ESTAÇÃO AEROPORTO | CURTINA DA BILHETERIA
|  |  | VLT - VEÍCULO LEVE SOBRE TRILHO | ESTAÇÃO AEROPORTO | PILAR E LAJE DA BILHETERIA
|  |  | VLT - VEÍCULO LEVE SOBRE TRILHO | ESTAÇÃO AEROPORTO | PISO DA BILHETERIA
|  |  | VLT - VEÍCULO LEVE SOBRE TRILHO | ESTAÇÃO AEROPORTO | PISO RADIER L. DIR
|  |  | VLT - VEÍCULO LEVE SOBRE TRILHO | ESTAÇÃO AEROPORTO | PISO RADIER L. DIR (MAGRO)
|  |  | VLT - VEÍCULO LEVE SOBRE TRILHO | ESTAÇÃO AEROPORTO | PISO RADIER L. ESQ.
|  |  | VLT - VEÍCULO LEVE SOBRE TRILHO | ESTAÇÃO AEROPORTO | TRILHO EIXO 10E - BERÇO E BASE (PK 0+966 AO 0+975)
|  |  | VLT - VEÍCULO LEVE SOBRE TRILHO | ESTAÇÃO AEROPORTO | TRILHO EIXO 10E - BERÇO E BASE (PK 0+975 AO 0+984)
|  |  | VLT - VEÍCULO LEVE SOBRE TRILHO | ESTAÇÃO AEROPORTO | TRILHO EIXO 11E - BERÇO E BASE (PK 0+972 AO 0+981)
|  |  | VLT - VEÍCULO LEVE SOBRE TRILHO | ESTAÇÃO AEROPORTO | TRILHO EIXO 11E - BERÇO E BASE (PK 0+981 AO 0+990)
|  |  | VLT - VEÍCULO LEVE SOBRE TRILHO | ESTAÇÃO AEROPORTO | VIGA DE BALDRAME - V1 E V2
|  |  | VLT - VEÍCULO LEVE SOBRE TRILHO | ESTAÇÃO AEROPORTO | VIGA DE BALDRAME - V3 E V4
|  |  | VLT - VEÍCULO LEVE SOBRE TRILHO | ESTAÇÃO AEROPORTO | VIGA E LAJE DA BILHETERIA
|  |  | VLT - VEÍCULO LEVE SOBRE TRILHO | ESTAÇÃO COUTO MAGALHÃES | CORTINA DA BILHETERIA
|  |  | VLT - VEÍCULO LEVE SOBRE TRILHO | ESTAÇÃO COUTO MAGALHÃES | LAJE E VIGA PARTE 01 - L2 VIGA 102
|  |  | VLT - VEÍCULO LEVE SOBRE TRILHO | ESTAÇÃO COUTO MAGALHÃES | LAJE E VIGA PARTE 01 - L2 VIGA 103
|  |  | VLT - VEÍCULO LEVE SOBRE TRILHO | ESTAÇÃO COUTO MAGALHÃES | PAREDE BILHETERIA S1
|  |  | VLT - VEÍCULO LEVE SOBRE TRILHO | ESTAÇÃO COUTO MAGALHÃES | PAREDE BILHETERIA S2
|  |  | VLT - VEÍCULO LEVE SOBRE TRILHO | ESTAÇÃO COUTO MAGALHÃES | PAREDE BILHETERIA S3
|  |  | VLT - VEÍCULO LEVE SOBRE TRILHO | ESTAÇÃO COUTO MAGALHÃES | SAPATA - S2
|  |  | VLT - VEÍCULO LEVE SOBRE TRILHO | ESTAÇÃO COUTO MAGALHÃES | SATATA - S1
|  |  | VLT - VEÍCULO LEVE SOBRE TRILHO | ESTAÇÃO DO PORTO | ESTACA - C P.1, B P.2 (MÓDULO 01)
|  |  | VLT - VEÍCULO LEVE SOBRE TRILHO | ESTAÇÃO SEC. DOS ESPORTES | BLOCO - S3, S4, S5, S6, S7, S8, S9
|  |  | VLT - VEÍCULO LEVE SOBRE TRILHO | ESTAÇÃO SEC. DOS ESPORTES | LAJE DA S2
|  |  | VLT - VEÍCULO LEVE SOBRE TRILHO | ESTAÇÃO SEC. DOS ESPORTES | PAREDE DA BILHETERIA - 1ª ETAPA
|  |  | VLT - VEÍCULO LEVE SOBRE TRILHO | ESTAÇÃO SEC. DOS ESPORTES | SAPATA - S1
|  |  | VLT - VEÍCULO LEVE SOBRE TRILHO | ESTAÇÃO SEC. DOS ESPORTES | SAPATA - S2
|  |  | VLT - VEÍCULO LEVE SOBRE TRILHO | ESTAÇÃO SHOPPING FÓRMULA | BLOCO - S1, S2, S3, S4, S5, S6, S7
|  |  | VLT - VEÍCULO LEVE SOBRE TRILHO | ESTAÇÃO SHOPPING FÓRMULA | PAREDE DO S1 E S2
|  |  | VLT - VEÍCULO LEVE SOBRE TRILHO | ESTAÇÃO SHOPPING FÓRMULA | SAPATA - S1
|  |  | VLT - VEÍCULO LEVE SOBRE TRILHO | ESTAÇÃO SHOPPING FÓRMULA | SAPATA - S2
|  |  | VLT - VEÍCULO LEVE SOBRE TRILHO | ESTAÇÃO SHOPPING FÓRMULA | SAPATA - S2 E S1
|  |  | VLT - VEÍCULO LEVE SOBRE TRILHO | ESTAÇÕES: SEC. ESPORTES/COUTO MAGALHÃES | PILAR - S3 AO S9 (0 À 50CM) S.E. / PAREDE S1 E S2 C.M.
|  |  | VLT - VEÍCULO LEVE SOBRE TRILHO | MEIO FIO | EIXO - A010E (PK 3+454 À 3+080) L. ESQ. PISTA ESQ.
|  |  | VLT - VEÍCULO LEVE SOBRE TRILHO | MEIO FIO | EIXO (103B - PK 1+700 À 1+500) (103B - PK 2+400 À 2+550) (A204A - PK 0+000 À 0+100)
|  |  | VLT - VEÍCULO LEVE SOBRE TRILHO | MEIO FIO | EIXO ...
|  |  | VLT - VEÍCULO LEVE SOBRE TRILHO | MEIO FIO | EIXO A101B - PK 1+500 À 1+915
|  |  | VLT - VEÍCULO LEVE SOBRE TRILHO | MEIO FIO | EIXO A101B - PK 2+000 A 2+370
|  |  | VLT - VEÍCULO LEVE SOBRE TRILHO | MEIO FIO | EIXO A102B - PK 0+938 À 1+023 (AV. JOÃO PONCE ARRUDA)
|  |  | VLT - VEÍCULO LEVE SOBRE TRILHO | MEIO FIO | EIXOS - A127A (PK 0+700 AO 0+684), A126A (PK 0+702 AO 0+680), A125A (PK 0+709 AO 0+689), A124A (PK 0+704 AO 0+739), A122A (PK 0+000 AO 0+039)
|  |  | VLT - VEÍCULO LEVE SOBRE TRILHO | PÁTIO PRÉ-MOLDADO | CAIXA COLETORA - 101, 102, 103
|  |  | VLT - VEÍCULO LEVE SOBRE TRILHO | PÁTIO PRÉ-MOLDADO | CAIXA COLETORA - 104, 105, 106
|  |  | VLT - VEÍCULO LEVE SOBRE TRILHO | PÁTIO PRÉ-MOLDADO | CAIXA COLETORA - 113, 114, 115
|  |  | VLT - VEÍCULO LEVE SOBRE TRILHO | PÁTIO PRÉ-MOLDADO | CAIXA COLETORA - 116, 117, 118
|  |  | VLT - VEÍCULO LEVE SOBRE TRILHO | PÁTIO PRÉ-MOLDADO | CAIXA COLETORA - 201, 203, 205, 207
|  |  | VLT - VEÍCULO LEVE SOBRE TRILHO | PÁTIO PRÉ-MOLDADO | CAIXA COLETORA - 202, 204, 206
|  |  | VLT - VEÍCULO LEVE SOBRE TRILHO | PÁTIO PRÉ-MOLDADO | CAIXA COLETORA - 208, 209, 210, 211
|  |  | VLT - VEÍCULO LEVE SOBRE TRILHO | PÁTIO PRÉ-MOLDADO | CAIXA COLETORA - 224, 225, 226, 227
|  |  | VLT - VEÍCULO LEVE SOBRE TRILHO | PÁTIO PRÉ-MOLDADO | CAIXA COLETORA - 228, 229, 230, 321
|  |  | VLT - VEÍCULO LEVE SOBRE TRILHO | PÁTIO PRÉ-MOLDADO | CAIXA COLETORA - 232, 233
|  |  | VLT - VEÍCULO LEVE SOBRE TRILHO | PÁTIO PRÉ-MOLDADO | CAIXA COLETORA - 234, 236, 238, 241
|  |  | VLT - VEÍCULO LEVE SOBRE TRILHO | PÁTIO PRÉ-MOLDADO | CAIXA COLETORA - 244, 245, 248, 253, 252, 247
|  |  | VLT - VEÍCULO LEVE SOBRE TRILHO | PÁTIO PRÉ-MOLDADO | CAIXA COLETORA - 246, 249, 250, 251, 255, 254
|  |  | VLT - VEÍCULO LEVE SOBRE TRILHO | PÁTIO PRÉ-MOLDADO | CAIXA COLETORA - 256, 257, 258
|  |  | VLT - VEÍCULO LEVE SOBRE TRILHO | PÁTIO PRÉ-MOLDADO | CAIXA COLETORA - 259, 260
|  |  | VLT - VEÍCULO LEVE SOBRE TRILHO | PÁTIO PRÉ-MOLDADO | CAIXA COLETORA - 261, 262
|  |  | VLT - VEÍCULO LEVE SOBRE TRILHO | PÁTIO PRÉ-MOLDADO | CAIXA ÇOLETORA - 89, 90, 91
|  |  | VLT - VEÍCULO LEVE SOBRE TRILHO | PÁTIO PRÉ-MOLDADO | CAIXA COLETORA - 92, 93, 94
|  |  | VLT - VEÍCULO LEVE SOBRE TRILHO | PÁTIO PRÉ-MOLDADO | CAIXA COLETORA - 95, 96, 97
|  |  | VLT - VEÍCULO LEVE SOBRE TRILHO | PÁTIO PRÉ-MOLDADO | CAIXA COLETORA - 98, 99, 100
|  |  | VLT - VEÍCULO LEVE SOBRE TRILHO | PONTE DO PORTO | BASE GUARDA CORPO - E1 AO P1
|  |  | VLT - VEÍCULO LEVE SOBRE TRILHO | PONTE DO PORTO | BASE GUARDA CORPO - P2 AO P4
|  |  | VLT - VEÍCULO LEVE SOBRE TRILHO | PONTE DO PORTO | GUARDA RODAS -
|  |  | VLT - VEÍCULO LEVE SOBRE TRILHO | PONTE DO PORTO | GUARDA RODAS - E1 AO P1 L. DIR.
|  |  | VLT - VEÍCULO LEVE SOBRE TRILHO | PONTE DO PORTO | GUARDA RODAS - E1 AO P1 L. ESQ.
|  |  | VLT - VEÍCULO LEVE SOBRE TRILHO | PONTE DO PORTO | GUARDA RODAS - P 4 AO P5 L. ESQ., P7 AO P8 L. DIR
|  |  | VLT - VEÍCULO LEVE SOBRE TRILHO | PONTE DO PORTO | GUARDA RODAS - P2 AO P3 L. DIR.
|  |  | VLT - VEÍCULO LEVE SOBRE TRILHO | PONTE DO PORTO | GUARDA RODAS - P3 AO P4 L. DIR. E L. ESQ.
|  |  | VLT - VEÍCULO LEVE SOBRE TRILHO | PONTE DO PORTO | GUARDA RODAS - P4 AO P5 L. DIR
|  |  | VLT - VEÍCULO LEVE SOBRE TRILHO | PONTE DO PORTO | GUARDA RODAS - P4 AO P5 L. DIR. E L. ESQ.
|  |  | VLT - VEÍCULO LEVE SOBRE TRILHO | PONTE DO PORTO | GUARDA RODAS - P4 AO P5 L. ESQ
|  |  | VLT - VEÍCULO LEVE SOBRE TRILHO | PONTE DO PORTO | GUARDA RODAS - P6 AO P7 L. ESQ.
|  |  | VLT - VEÍCULO LEVE SOBRE TRILHO | PONTE DO PORTO | GUARDA RODAS - P6 AO P7 L. ESQ. E L. DIR
|  |  | VLT - VEÍCULO LEVE SOBRE TRILHO | PONTE DO PORTO | GUARDA RODAS - P7 AO P8 L. DIR. E ESQ.
|  |  | VLT - VEÍCULO LEVE SOBRE TRILHO | PONTE DO PORTO | GUARDA RODAS - P7 AO P8 L. ESQ., P6 AO P7 L. DIR
|  |  | VLT - VEÍCULO LEVE SOBRE TRILHO | PONTE DO PORTO | GUARDA RODAS ENTRE P4 AO P5
|  |  | VLT - VEÍCULO LEVE SOBRE TRILHO | PONTE DO PORTO | LAJE ENTRE E1 AO P1
|  |  | VLT - VEÍCULO LEVE SOBRE TRILHO | PONTE DO PORTO | LAJE ENTRE O E2 AO P8
|  |  | VLT - VEÍCULO LEVE SOBRE TRILHO | PONTE DO PORTO | LAJE ENTRE O P3 AO P4
|  |  | VLT - VEÍCULO LEVE SOBRE TRILHO | PONTE DO PORTO | LAJE ENTRE O P4 AO P5
|  |  | VLT - VEÍCULO LEVE SOBRE TRILHO | PONTE DO PORTO | LAJE ENTRE O P7 AO P6
|  |  | VLT - VEÍCULO LEVE SOBRE TRILHO | PONTE DO PORTO | LAJE ENTRE O P7 AO P8
|  |  | VLT - VEÍCULO LEVE SOBRE TRILHO | PONTE DO PORTO | LAJE ENTRE P1 AO P2
|  |  | VLT - VEÍCULO LEVE SOBRE TRILHO | PONTE DO PORTO | LAJE ENTRE P2 AO P3
|  |  | VLT - VEÍCULO LEVE SOBRE TRILHO | PONTE DO PORTO | TRANSVERSINA DO E2
|  |  | VLT - VEÍCULO LEVE SOBRE TRILHO | PONTE DO PORTO | TRANSVERSSINA DO P2 LD
|  |  | VLT - VEÍCULO LEVE SOBRE TRILHO | PONTE DO PORTO | TRANSVERSSINA DO P4 AO P5
|  |  | VLT - VEÍCULO LEVE SOBRE TRILHO | PONTE DO PORTO | TRANSVERSSINA DO P4 LD
|  |  | VLT - VEÍCULO LEVE SOBRE TRILHO | PONTE DO PORTO | TRANVERSSINA DO P6 AO P7
|  |  | VLT - VEÍCULO LEVE SOBRE TRILHO | PONTE DO PORTO | TRAVESSA DO PILAR 1 LD
|  |  | VLT - VEÍCULO LEVE SOBRE TRILHO | PONTE RIO COXIPÓ | CAMISA DO TUBULÃO - 1º LANCE (CAMARA DE TRABALHO) LD E LE DO (E1) PONTE MONTANTE
|  |  | VLT - VEÍCULO LEVE SOBRE TRILHO | PONTE RIO COXIPÓ | CAMISA DO TUBULÃO - 1º LANCE DO P3 PONTE MONTANTE L. DIR. E ESQ.
|  |  | VLT - VEÍCULO LEVE SOBRE TRILHO | PONTE RIO COXIPÓ | CAMISA DO TUBULÃO - 2º LANCE DO P3 PONTE MONTANTE L. DIR. E ESQ.
|  |  | VLT - VEÍCULO LEVE SOBRE TRILHO | PONTE RIO COXIPÓ | CAMISA DO TUBULÃO - 2º LANCE LD E LE DO (E1) PONTE MONTANTE
|  |  | VLT - VEÍCULO LEVE SOBRE TRILHO | PONTE RIO COXIPÓ | CAMISA DO TUBULÃO - 3º LANCE (2,40 A 3,60 MTS) LD E LE - PONTE JUSANTE (E2)
|  |  | VLT - VEÍCULO LEVE SOBRE TRILHO | PONTE RIO COXIPÓ | CAMISA DO TUBULÃO - 3º LANCE (2,40 A 3,60 MTS) LD E LE - PONTE JUSANTE (P3)
|  |  | VLT - VEÍCULO LEVE SOBRE TRILHO | PONTE RIO COXIPÓ | CAMISA DO TUBULÃO - 3º LANCE DO E1 PONTE JUSANTE L. DIR. E ESQ.
|  |  | VLT - VEÍCULO LEVE SOBRE TRILHO | PONTE RIO COXIPÓ | CAMISA DO TUBULÃO - 3º LANCE L. DIR E ESQ - PONTE MONTANTE (P3)
|  |  | VLT - VEÍCULO LEVE SOBRE TRILHO | PONTE RIO COXIPÓ | CAMISA DO TUBULÃO - 4º LANCE (3,60 A 4,80 MTS) LD - PONTE JUSANTE (E2)
|  |  | VLT - VEÍCULO LEVE SOBRE TRILHO | PONTE RIO COXIPÓ | CAMISA DO TUBULÃO - 5º LANCE L. DIR E ESQ - PONTE MONTANTE (E1)
|  |  | VLT - VEÍCULO LEVE SOBRE TRILHO | PONTE RIO COXIPÓ | CAMISA DO TUBULÃO - 8º LANCE (8,40 A 9,60 MTS) LD E LE - PONTE JUSANTE (E1)
|  |  | VLT - VEÍCULO LEVE SOBRE TRILHO | PONTE RIO COXIPÓ | ENCONTRO 1 - CONCRETAGEM LD PONTE JUSANTE
|  |  | VLT - VEÍCULO LEVE SOBRE TRILHO | PONTE RIO COXIPÓ | PILAR - 2º LANCE DO LD E LE (P3) PONTE JUSANTE
|  |  | VLT - VEÍCULO LEVE SOBRE TRILHO | PONTE RIO COXIPÓ | PILAR - 2º LANCE LD E LE PONTE MONTANTE (P1)
|  |  | VLT - VEÍCULO LEVE SOBRE TRILHO | PONTE RIO COXIPÓ | TUBULÃO - PREENCHIMENTO LADO DIREITO E2 PONTE JUSANTE
|  |  | VLT - VEÍCULO LEVE SOBRE TRILHO | PONTE RIO COXIPÓ | TUBULÃO - PREENCHIMENTO LADO ESQUERDO E1 PONTE JUSANTE
|  |  | VLT - VEÍCULO LEVE SOBRE TRILHO | PRAINHA | ESTACA (REFORÇO) - 57.1 LD
|  |  | VLT - VEÍCULO LEVE SOBRE TRILHO | PRAINHA | ESTACA (REFORÇO) - 57.2 LE E 57.2 LD
|  |  | VLT - VEÍCULO LEVE SOBRE TRILHO | PRAINHA | ESTACA (REFORÇO)- 57.1 E 57.2 LE
|  |  | VLT - VEÍCULO LEVE SOBRE TRILHO | PRAINHA | LAJE ENTRE ESTACA - 13 À 14 (RESTAURAÇÃO)
|  |  | VLT - VEÍCULO LEVE SOBRE TRILHO | PRAINHA | LAJE ENTRE ESTACA - 16 À 13
|  |  | VLT - VEÍCULO LEVE SOBRE TRILHO | PRAINHA | LAJE ENTRE ESTACA - 18 À 16
|  |  | VLT - VEÍCULO LEVE SOBRE TRILHO | PRAINHA | LAJE ENTRE ESTACA - 21 + 3MT À 18
|  |  | VLT - VEÍCULO LEVE SOBRE TRILHO | PRAINHA | LAJE ENTRE ESTACA - 22 À 21 + 3MT
|  |  | VLT - VEÍCULO LEVE SOBRE TRILHO | PRAINHA | LAJE ENTRE ESTACA - 25 À 22
|  |  | VLT - VEÍCULO LEVE SOBRE TRILHO | PRAINHA | LAJE ENTRE ESTACA - 25 À 27
|  |  | VLT - VEÍCULO LEVE SOBRE TRILHO | PRAINHA | LAJE ENTRE ESTACA - 49 À 51 + 5MT
|  |  | VLT - VEÍCULO LEVE SOBRE TRILHO | PRAINHA | LAJE ENTRE ESTACA - 51 + 5MT À 52
|  |  | VLT - VEÍCULO LEVE SOBRE TRILHO | PRAINHA | LAJE ENTRE ESTACA - 52 À 57
|  |  | VLT - VEÍCULO LEVE SOBRE TRILHO | PRAINHA | LAJE ENTRE ESTACA - 60 À 57
|  |  | VLT - VEÍCULO LEVE SOBRE TRILHO | PRAINHA | LAJE ENTRE ESTACA - 62 À 59
|  |  | VLT - VEÍCULO LEVE SOBRE TRILHO | PRAINHA | LAJE ENTRE ESTACAS - 87 À 89
|  |  | VLT - VEÍCULO LEVE SOBRE TRILHO | PRAINHA | LAJE ENTRE ESTACAS - 89 À 92
|  |  | VLT - VEÍCULO LEVE SOBRE TRILHO | PRAINHA | LAJE ENTRE ESTACAS - 93 À 95
|  |  | VLT - VEÍCULO LEVE SOBRE TRILHO | PRAINHA | LAJE ENTRE ESTACAS - 95 À 98
|  |  | VLT - VEÍCULO LEVE SOBRE TRILHO | PRAINHA | LAJE ENTRE ESTACAS 45 À 46
|  |  | VLT - VEÍCULO LEVE SOBRE TRILHO | PRAINHA | LAJE ENTRE ESTACAS 46 À 47
|  |  | VLT - VEÍCULO LEVE SOBRE TRILHO | PRAINHA | LAJE ENTRE ESTACAS 47 À 49
|  |  | VLT - VEÍCULO LEVE SOBRE TRILHO | PRAINHA | VIGA DE COROAMENTO - E59 À E57 L. DIR.
|  |  | VLT - VEÍCULO LEVE SOBRE TRILHO | PRAINHA | VIGA DE COROAMENTO - E59 À E57 L. ESQ.
|  |  | VLT - VEÍCULO LEVE SOBRE TRILHO | PRAINHA | VIGA DE COROAMENTO - ESTACA 22 À 23 LADO DIR. E ESQ.(RESTAURAÇÃO 1MT)
|  |  | VLT - VEÍCULO LEVE SOBRE TRILHO | PRAINHA | VIGA DE COROAMENTO - ESTACA 61 + 3MTS À 59 LADO DIREITO
|  |  | VLT - VEÍCULO LEVE SOBRE TRILHO | PRAINHA | VIGA DE COROAMENTO - ESTACA 61 + 3MTS À 59 LADO ESQUERDO
|  |  | VLT - VEÍCULO LEVE SOBRE TRILHO | PRAINHA | VIGA DE COROAMENTO - ESTACA 62 À 61 +3MTS LADO DIREITO E ESQUERDO
|  |  | VLT - VEÍCULO LEVE SOBRE TRILHO | PRAINHA | VIGA DE COROAMENTO - ESTACA 92D À 94D
|  |  | VLT - VEÍCULO LEVE SOBRE TRILHO | PRAINHA | VIGA DE COROAMENTO - ESTACA 93E À 94E
|  |  | VLT - VEÍCULO LEVE SOBRE TRILHO | PRAINHA | VIGA DE COROAMENTO - ESTACA 94D À 96D
|  |  | VLT - VEÍCULO LEVE SOBRE TRILHO | PRAINHA | VIGA DE COROAMENTO - ESTACA 94E À 95E
|  |  | VLT - VEÍCULO LEVE SOBRE TRILHO | PRAINHA | VIGA DE COROAMENTO - ESTACA 96E À 97E
|  |  | VLT - VEÍCULO LEVE SOBRE TRILHO | PRAINHA | VIGA DE COROAMENTO - ESTACA 97D À 98D
|  |  | VLT - VEÍCULO LEVE SOBRE TRILHO | PRAINHA | VIGA DE COROAMENTO - ESTACA 97E À 98E
|  |  | VLT - VEÍCULO LEVE SOBRE TRILHO | SUBESTAÇÃO RET. 02 | ESTACA FUNDAÇÃO - E11, E12 (A, B), E1 (A, B)
|  |  | VLT - VEÍCULO LEVE SOBRE TRILHO | SUBESTAÇÃO RET. 02 | ESTACA FUNDAÇÃO - E2, E3, E4, E6
|  |  | VLT - VEÍCULO LEVE SOBRE TRILHO | SUBESTAÇÃO RET. 02 | ESTACA FUNDAÇÃO - E7 (A, B), E8, E9, E10
|  |  | VLT - VEÍCULO LEVE SOBRE TRILHO | SUBESTAÇÃO RET. 03 | PILAR - P1 AO P12
|  |  | VLT - VEÍCULO LEVE SOBRE TRILHO | SUBESTAÇÃO RET. 03 | VIGA - V1, V2, V3 / BLOCO - B1, B2, B3, B4, B5, B6, B7
|  |  | VLT - VEÍCULO LEVE SOBRE TRILHO | SUBESTAÇÃO RET. 03 | VIGA - V4 / BLOCO - B8,B9, B10, B11, B12
|  |  | VLT - VEÍCULO LEVE SOBRE TRILHO | SUBESTAÇÃO RET. 07 | ESTACA - 1 (A, B), 2
|  |  | VLT - VEÍCULO LEVE SOBRE TRILHO | SUBESTAÇÃO RET. 07 | ESTACA - 7 (A), 8, 9, 10, 11
|  |  | VLT - VEÍCULO LEVE SOBRE TRILHO | SUBESTAÇÃO RET. 07 | ESTACA - 7 (B), 3, 4, 5, 6 (A)
|  |  | VLT - VEÍCULO LEVE SOBRE TRILHO | SUBESTAÇÃO RET. 08 | ESTACA - 11, 12B, 1B, 2
|  |  | VLT - VEÍCULO LEVE SOBRE TRILHO | SUBESTAÇÃO RET. 08 | ESTACA - 3, 4, 6B
|  |  | VLT - VEÍCULO LEVE SOBRE TRILHO | SUBESTAÇÃO RET. 08 | ESTACA - 7A, 1A, 12A, 6A, 5
|  |  | VLT - VEÍCULO LEVE SOBRE TRILHO | SUBESTAÇÃO RET. 08 | ESTACA - 7B, 8, 9, 10
|  |  | VLT - VEÍCULO LEVE SOBRE TRILHO | TRIGO DE LOUREIRO | BASE E VIGA DO GUARDA CORPO L. DIR.
|  |  | VLT - VEÍCULO LEVE SOBRE TRILHO | TRIGO DE LOUREIRO | CALDA DE CIMENTO - TIRANTE ENTRE ESTACAS E82 À E79
|  |  | VLT - VEÍCULO LEVE SOBRE TRILHO | TRIGO DE LOUREIRO | GUARDA RODAS E BASE DO GUARDA CORPO L. ESQ.
|  |  | VLT - VEÍCULO LEVE SOBRE TRILHO | TRIGO DE LOUREIRO | GUARDA RODAS L. DIR.
|  |  | VLT - VEÍCULO LEVE SOBRE TRILHO | TRIGO DE LOUREIRO | LAJE DE TRANSIÇÃO DO E1
|  |  | VLT - VEÍCULO LEVE SOBRE TRILHO | TRIGO DE LOUREIRO | LAJE DE TRANSIÇÃO DO E2
|  |  | VLT - VEÍCULO LEVE SOBRE TRILHO | TRIGO DE LOUREIRO | LAJE DE TRANSIÇÃO DO E2 E E1
|  |  | VLT - VEÍCULO LEVE SOBRE TRILHO | TRIGO DE LOUREIRO | LAJE DO V1 AP V7
|  |  | VLT - VEÍCULO LEVE SOBRE TRILHO | TRIGO DE LOUREIRO | LAJE ENTRE VIGAS - V1 À V7
|  |  | VLT - VEÍCULO LEVE SOBRE TRILHO | TRINCHEIRA LUIZ FELIPE | CORTINA DA ROTULA ENTRE E57 AO E53
|  |  | VLT - VEÍCULO LEVE SOBRE TRILHO | TRINCHEIRA LUIZ FELIPE | PILAR DO VIADUTO 01 E2, GUARDA RODAS ENTRE E11 AO E09, CORTINA DA ROTULA ENTRE E57 AO E53
|  |  | VLT - VEÍCULO LEVE SOBRE TRILHO | TRINCHEIRA LUIZ FELIPE | TERRA ARMADA - 11 PÇ. A4, 2 PÇ. F1D(0,85), 2 PÇ. F1E(0,85), 1 PÇ. F1E(1,05)
|  |  | VLT - VEÍCULO LEVE SOBRE TRILHO | TRINCHEIRA LUIZ FELIPE | TERRA ARMADA - 12 PÇ. A4, 3 PÇ. CD(0,85), 1 PÇ. BD(0,85), 1 PÇ. GE(0,85) 1 PÇ. GD(0,85)
|  |  | VLT - VEÍCULO LEVE SOBRE TRILHO | TRINCHEIRA LUIZ FELIPE | TERRA ARMADA - 13 PÇ. A4, 2 PÇ. B
|  |  | VLT - VEÍCULO LEVE SOBRE TRILHO | TRINCHEIRA LUIZ FELIPE | TERRA ARMADA - 13 PÇ. A4, 2 PÇ. D
|  |  | VLT - VEÍCULO LEVE SOBRE TRILHO | TRINCHEIRA LUIZ FELIPE | TERRA ARMADA - 15 PÇ. A4
|  |  | VLT - VEÍCULO LEVE SOBRE TRILHO | TRINCHEIRA LUIZ FELIPE | TERRA ARMADA - 8 PÇ. A4, 3 PÇ. CD(1,05), 1 PÇ. CE(1,05), 1 PÇ. E(0,97), 1 PÇ. E1D(0,85), 1 PÇ. E1E(0,85)
|  |  | VLT - VEÍCULO LEVE SOBRE TRILHO | TRINCHEIRA LUIZ FELIPE | TIRANTE ENTRE ESTACAS E43 A E34
|  |  | VLT - VEÍCULO LEVE SOBRE TRILHO | TRINCHEIRA LUIZ FELIPE | TIRANTE ENTRE ESTACAS E47 A E44
|  |  | VLT - VEÍCULO LEVE SOBRE TRILHO | TRINCHEIRA LUIZ FELIPE | TIRANTE ENTRE ESTACAS E52 A E48
|  |  | VLT - VEÍCULO LEVE SOBRE TRILHO | TRINCHEIRA LUIZ FELIPE | VIGA DE COROAMENTO - VIADUTO 1 LADO ESQ.
|  |  | VLT - VEÍCULO LEVE SOBRE TRILHO | TRINCHEIRA LUIZ FELIPE | VIGA DE COROAMENTO ENTRE ESTACAS - E57 E E53
|  |  | VLT - VEÍCULO LEVE SOBRE TRILHO | UFMT | CORTINA DO PONTILHÃO DO E1 PONTE 1
|  |  | VLT - VEÍCULO LEVE SOBRE TRILHO | UFMT | GUARDA RODAS - PONTE 1 L. DIREITO
|  |  | VLT - VEÍCULO LEVE SOBRE TRILHO | UFMT | PONTE 01
|  |  | VLT - VEÍCULO LEVE SOBRE TRILHO | UFMT | TRAVESSA DA PONTE 1 E 2 ENCONTRO 1
|  |  | VLT - VEÍCULO LEVE SOBRE TRILHO | UFMT | TRAVESSA DA PONTE 1 E 2 ENCONTRO 2
|  |  | VLT - VEÍCULO LEVE SOBRE TRILHO | UFMT | TRAVESSA DA PONTE 2 APOIO 2
|  |  | VLT - VEÍCULO LEVE SOBRE TRILHO | UFMT | TRAVESSA DE APOIO DA PONTE ENCONTRO 1
|  |  | VLT - VEÍCULO LEVE SOBRE TRILHO | UFMT | VIGA DO GUARDA CORPO - PONTE 1 L. DIR
|  |  | VLT - VEÍCULO LEVE SOBRE TRILHO | UFMT | VIGA E BASE DO GUARDA CORPO PONTE 01 L. ESQ
|  |  | VLT - VEÍCULO LEVE SOBRE TRILHO | VIA PERMANENTE | BLOCO DAS CATENÁRIAS - BL.C 01 (26 AO 30)
|  |  | VLT - VEÍCULO LEVE SOBRE TRILHO | VIA PERMANENTE | TRILHO - BERÇO E BASE DO EIXO 10E (PK 1+ 550 AO 1+585) DIR.
|  |  | VLT - VEÍCULO LEVE SOBRE TRILHO | VIA PERMANENTE | TRILHO - BERÇO E BASE DO EIXO 10E (PK 1+ 550 AO 1+585) ESQ., EIXO 11E (PK 1+550 AO 1+565) DIR.
|  |  | VLT - VEÍCULO LEVE SOBRE TRILHO | VIA PERMANENTE | TRILHO - BERÇO E BASE DO EIXO 10E (PK 1+510 AO 1+550) DIR., EIXO 11E (PK 1+525 AO 1+550) DIR.
|  |  | VLT - VEÍCULO LEVE SOBRE TRILHO | VIA PERMANENTE | TRILHO - BERÇO E BASE DO EIXO 10E (PK 1+510 AO 1+550) ESQUERDO
|  |  | VLT - VEÍCULO LEVE SOBRE TRILHO | VIA PERMANENTE | TRILHO - BERÇO E BASE DO EIXO 11E (PK 1+ 525 AO 1+550) ESQ.
|  |  | VLT - VEÍCULO LEVE SOBRE TRILHO | VIA PERMANENTE | TRILHO - BERÇO E BASE DO EIXO 11E (PK 1+ 565 AO 1+580) DIR. (PK 1+550 AO 1+580) ESQ.

## Ruptura
CodBar | Série | Data | Hora | Carga (t) | Idade | Tensão (MPa) | Altura | Diametro | Fator Correção
007509 | 1 | 2014-04-17 | 15:21 | 13,20 | 8 | 16,81 | 20 | 10 | 1,00
007510 | 1 | 2014-04-17 | 15:25 | 13,71 | 8 | 17,46 | 20 | 10 | 1,00
007507 | 1 | 2014-04-17 | 16:10 | 13,31 | 8 | 16,95 | 20 | 10 | 1,00
007508 | 1 | 2014-04-17 | 16:42 | 15,12 | 8 | 19,25 | 20 | 10 | 1,00
007512 | 1 | 2014-05-08 | 15:07 | 13,46 | 29 | 17,14 | 20 | 10 | 1,00
007511 | 1 | 2014-05-09 | 8:38 | 14,31 | 30 | 18,22 | 20 | 10 | 1,00
000371 | 10 | 2014-04-17 | 15:29 | 30,42 | 8 | 38,73 | 20 | 10 | 1,00
000372 | 10 | 2014-04-17 | 15:55 | 29,46 | 8 | 37,51 | 20 | 10 | 1,00
000370 | 10 | 2014-04-17 | 16:36 | 27,36 | 8 | 34,84 | 20 | 10 | 1,00
000369 | 10 | 2014-04-17 | 16:41 | 22,33 | 8 | 28,43 | 20 | 10 | 1,00
000374 | 10 | 2014-05-08 | 15:13 | 24,90 | 29 | 31,70 | 20 | 10 | 1,00
000373 | 10 | 2014-05-09 | 8:35 | 26,07 | 30 | 33,19 | 20 | 10 | 1,00
000104 | 100 | 2014-04-23 | 10:45 | 27,51 | 12 | 35,03 | 20 | 10 | 1,00
000108 | 100 | 2014-04-24 | 11:00 | 32,76 | 13 | 41,71 | 20 | 10 | 1,00
000107 | 100 | 2014-04-24 | 11:11 | 30,11 | 13 | 38,34 | 20 | 10 | 1,00
000105 | 100 | 2014-05-20 | 15:51 | 33,48 | 39 | 42,63 | 20 | 10 | 1,00
000106 | 100 | 2014-05-20 | 16:42 | 33,81 | 39 | 43,05 | 20 | 10 | 1,00
000063 | 101 | 2014-04-25 | 14:10 | 26,83 | 15 | 34,16 | 20 | 10 | 1,00
000066 | 101 | 2014-04-25 | 14:37 | 27,03 | 15 | 34,42 | 20 | 10 | 1,00
000064 | 101 | 2014-04-25 | 14:52 | 28,72 | 15 | 36,57 | 20 | 10 | 1,00
000065 | 101 | 2014-04-25 | 14:54 | 28,43 | 15 | 36,20 | 20 | 10 | 1,00
000068 | 101 | 2014-05-09 | 9:19 | 29,42 | 29 | 37,46 | 20 | 10 | 1,00
000067 | 101 | 2014-05-09 | 10:07 | 25,46 | 29 | 32,42 | 20 | 10 | 1,00
000614 | 102 | 2014-04-24 | 9:19 | 27,60 | 8 | 35,14 | 20 | 10 | 1,00
000613 | 102 | 2014-04-24 | 9:23 | 29,00 | 8 | 36,92 | 20 | 10 | 1,00
000611 | 102 | 2014-04-29 | 9:04 | 27,45 | 13 | 34,95 | 20 | 10 | 1,00
000612 | 102 | 2014-05-02 | 16:15 | 30,93 | 16 | 39,38 | 20 | 10 | 1,00
000616 | 102 | 2014-05-16 | 13:15 | 25,73 | 30 | 32,76 | 20 | 10 | 1,00
000615 | 102 | 2014-05-16 | 13:25 | 24,35 | 30 | 31,00 | 20 | 10 | 1,00
000624 | 103 | 2014-04-24 | 14:31 | 20,27 | 7 | 25,81 | 20 | 10 | 1,00
000623 | 103 | 2014-04-24 | 15:10 | 21,50 | 7 | 27,37 | 20 | 10 | 1,00
000619 | 103 | 2014-04-25 | 13:35 | 19,77 | 8 | 25,17 | 20 | 10 | 1,00
000620 | 103 | 2014-04-25 | 14:14 | 20,58 | 8 | 26,20 | 20 | 10 | 1,00
000621 | 103 | 2014-05-16 | 14:27 | 24,35 | 29 | 31,00 | 20 | 10 | 1,00
000628 | 104 | 2014-04-29 | 8:38 | 23,15 | 12 | 29,48 | 20 | 10 | 1,00
000627 | 104 | 2014-04-29 | 9:15 | 24,97 | 12 | 31,79 | 20 | 10 | 1,00
000630 | 104 | 2014-04-30 | 9:17 | 21,74 | 13 | 27,68 | 20 | 10 | 1,00
000629 | 104 | 2014-04-30 | 9:33 | 19,19 | 13 | 24,43 | 20 | 10 | 1,00
000631 | 104 | 2014-05-16 | 17:17 | 24,20 | 29 | 30,81 | 20 | 10 | 1,00
000632 | 104 | 2014-05-16 | 17:25 | 25,55 | 29 | 32,53 | 20 | 10 | 1,00
000635 | 105 | 2014-04-25 | 15:06 | 26,03 | 8 | 33,14 | 20 | 10 | 1,00
000636 | 105 | 2014-05-02 | 16:32 | 30,11 | 15 | 38,34 | 20 | 10 | 1,00
000637 | 105 | 2014-05-03 | 13:24 | 22,57 | 16 | 28,74 | 20 | 10 | 1,00
000638 | 105 | 2014-05-06 | 8:49 | 26,94 | 19 | 34,30 | 20 | 10 | 1,00
000640 | 105 | 2014-05-16 | 16:15 | 28,80 | 29 | 36,67 | 20 | 10 | 1,00
000639 | 105 | 2014-05-16 | 16:20 | 25,29 | 29 | 32,20 | 20 | 10 | 1,00
000626 | 106 | 2014-04-25 | 13:41 | 22,16 | 8 | 28,21 | 20 | 10 | 1,00
000625 | 106 | 2014-04-25 | 14:51 | 21,15 | 8 | 26,93 | 20 | 10 | 1,00
000633 | 106 | 2014-04-30 | 9:19 | 23,18 | 13 | 29,51 | 20 | 10 | 1,00
000634 | 106 | 2014-05-03 | 13:28 | 22,79 | 16 | 29,02 | 20 | 10 | 1,00
000641 | 106 | 2014-05-16 | 15:48 | 26,83 | 29 | 34,16 | 20 | 10 | 1,00
000642 | 106 | 2014-05-16 | 17:18 | 26,04 | 29 | 33,16 | 20 | 10 | 1,00
001602 | 107 | 2014-04-29 | 8:58 | 30,06 | 12 | 38,27 | 20 | 10 | 1,00
001603 | 107 | 2014-04-30 | 8:47 | 31,39 | 13 | 39,97 | 20 | 10 | 1,00
001604 | 107 | 2014-04-30 | 9:13 | 28,01 | 13 | 35,66 | 20 | 10 | 1,00
001601 | 107 | 2014-05-02 | 16:21 | 32,27 | 15 | 41,09 | 20 | 10 | 1,00
001606 | 107 | 2014-05-16 | 16:02 | 31,32 | 29 | 39,88 | 20 | 10 | 1,00
001605 | 107 | 2014-05-16 | 16:10 | 32,67 | 29 | 41,60 | 20 | 10 | 1,00
001610 | 108 | 2014-04-25 | 13:32 | 28,60 | 8 | 36,41 | 20 | 10 | 1,00
001609 | 108 | 2014-04-25 | 14:40 | 28,92 | 8 | 36,82 | 20 | 10 | 1,00
001611 | 108 | 2014-04-30 | 9:07 | 30,59 | 13 | 38,95 | 20 | 10 | 1,00
001612 | 108 | 2014-05-06 | 8:22 | 27,63 | 19 | 35,18 | 20 | 10 | 1,00
001617 | 109 | 2014-04-25 | 13:53 | 29,84 | 8 | 37,99 | 20 | 10 | 1,00
001620 | 109 | 2014-04-30 | 9:35 | 29,36 | 13 | 37,38 | 20 | 10 | 1,00
001618 | 109 | 2014-05-02 | 16:10 | 32,47 | 15 | 41,34 | 20 | 10 | 1,00
001619 | 109 | 2014-05-06 | 10:37 | 31,31 | 19 | 39,87 | 20 | 10 | 1,00
001622 | 109 | 2014-05-16 | 15:13 | 30,30 | 29 | 38,58 | 20 | 10 | 1,00
001621 | 109 | 2014-05-16 | 15:14 | 33,00 | 29 | 42,02 | 20 | 10 | 1,00
000377 | 11 | 2014-04-17 | 14:51 | 26,26 | 8 | 33,44 | 20 | 10 | 1,00
000378 | 11 | 2014-04-17 | 16:38 | 26,52 | 8 | 33,77 | 20 | 10 | 1,00
000380 | 11 | 2014-04-25 | 9:15 | 31,51 | 16 | 40,12 | 20 | 10 | 1,00
000379 | 11 | 2014-04-25 | 9:40 | 35,29 | 16 | 44,93 | 20 | 10 | 1,00
000382 | 11 | 2014-05-09 | 7:47 | 31,66 | 30 | 40,31 | 20 | 10 | 1,00
000381 | 11 | 2014-05-09 | 8:53 | 30,43 | 30 | 38,74 | 20 | 10 | 1,00
001626 | 110 | 2014-04-25 | 13:45 | 32,07 | 8 | 40,83 | 20 | 10 | 1,00
001625 | 110 | 2014-04-29 | 9:08 | 34,03 | 12 | 43,33 | 20 | 10 | 1,00
001627 | 110 | 2014-04-30 | 9:05 | 34,40 | 13 | 43,80 | 20 | 10 | 1,00
001628 | 110 | 2014-05-03 | 13:41 | 38,68 | 16 | 49,25 | 20 | 10 | 1,00
001629 | 110 | 2014-05-16 | 16:43 | 36,46 | 29 | 46,42 | 20 | 10 | 1,00
001630 | 110 | 2014-05-16 | 17:23 | 31,83 | 29 | 40,53 | 20 | 10 | 1,00
001633 | 111 | 2014-04-25 | 13:43 | 31,78 | 8 | 40,46 | 20 | 10 | 1,00
001634 | 111 | 2014-04-25 | 14:45 | 30,11 | 8 | 38,34 | 20 | 10 | 1,00
001636 | 111 | 2014-05-06 | 8:24 | 30,19 | 19 | 38,44 | 20 | 10 | 1,00
001635 | 111 | 2014-05-06 | 14:07 | 33,80 | 19 | 43,04 | 20 | 10 | 1,00
001638 | 111 | 2014-05-16 | 16:37 | 36,43 | 29 | 46,38 | 20 | 10 | 1,00
001637 | 111 | 2014-05-16 | 16:39 | 30,08 | 29 | 38,30 | 20 | 10 | 1,00
001596 | 113 | 2014-04-30 | 9:28 | 37,80 | 13 | 48,13 | 20 | 10 | 1,00
001593 | 113 | 2014-05-02 | 16:35 | 40,68 | 15 | 51,80 | 20 | 10 | 1,00
001595 | 113 | 2014-05-03 | 13:42 | 37,52 | 16 | 47,77 | 20 | 10 | 1,00
001598 | 113 | 2014-05-16 | 15:16 | 41,43 | 29 | 52,75 | 20 | 10 | 1,00
001597 | 113 | 2014-05-16 | 15:18 | 34,53 | 29 | 43,96 | 20 | 10 | 1,00
001586 | 114 | 2014-05-02 | 16:36 | 31,67 | 15 | 40,32 | 20 | 10 | 1,00
001585 | 114 | 2014-05-02 | 16:37 | 37,20 | 15 | 47,36 | 20 | 10 | 1,00
001588 | 114 | 2014-05-03 | 13:48 | 39,66 | 16 | 50,50 | 20 | 10 | 1,00
001587 | 114 | 2014-05-06 | 13:28 | 36,38 | 19 | 46,32 | 20 | 10 | 1,00
001589 | 114 | 2014-05-16 | 15:44 | 41,77 | 29 | 53,18 | 20 | 10 | 1,00
007532 | 115 | 2014-04-24 | 9:21 | 14,77 | 8 | 18,81 | 20 | 10 | 1,00
007531 | 115 | 2014-04-24 | 9:22 | 16,42 | 8 | 20,91 | 20 | 10 | 1,00
007529 | 115 | 2014-04-25 | 13:44 | 15,51 | 9 | 19,75 | 20 | 10 | 1,00
007530 | 115 | 2014-04-25 | 13:55 | 15,50 | 9 | 19,74 | 20 | 10 | 1,00
007534 | 115 | 2014-05-16 | 13:14 | 20,23 | 30 | 25,76 | 20 | 10 | 1,00
007533 | 115 | 2014-05-16 | 13:19 | 17,99 | 30 | 22,91 | 20 | 10 | 1,00
000111 | 116 | 2014-04-29 | 9:09 | 29,65 | 18 | 37,75 | 20 | 10 | 1,00
000114 | 116 | 2014-04-29 | 9:37 | 29,77 | 18 | 37,90 | 20 | 10 | 1,00
000116 | 116 | 2014-05-12 | 15:18 | 28,35 | 31 | 36,10 | 20 | 10 | 1,00
000115 | 116 | 2014-05-12 | 16:02 | 30,81 | 31 | 39,23 | 20 | 10 | 1,00
000121 | 117 | 2014-04-29 | 9:48 | 30,51 | 18 | 38,85 | 20 | 10 | 1,00
000119 | 117 | 2014-04-29 | 10:44 | 34,45 | 18 | 43,86 | 20 | 10 | 1,00
000122 | 117 | 2014-04-29 | 10:54 | 34,92 | 18 | 44,46 | 20 | 10 | 1,00
000123 | 117 | 2014-05-12 | 15:48 | 30,87 | 31 | 39,30 | 20 | 10 | 1,00
000124 | 117 | 2014-05-12 | 16:06 | 33,84 | 31 | 43,09 | 20 | 10 | 1,00
000129 | 118 | 2014-04-29 | 17:09 | 36,12 | 18 | 45,99 | 20 | 10 | 1,00
000130 | 118 | 2014-05-02 | 9:14 | 36,82 | 21 | 46,88 | 20 | 10 | 1,00
000131 | 118 | 2014-05-12 | 15:57 | 34,74 | 31 | 44,23 | 20 | 10 | 1,00
000132 | 118 | 2014-05-12 | 16:05 | 27,31 | 31 | 34,77 | 20 | 10 | 1,00
001066 | 119 | 2014-04-29 | 8:33 | 28,46 | 17 | 36,24 | 20 | 10 | 1,00
001067 | 119 | 2014-04-29 | 8:35 | 29,53 | 17 | 37,60 | 20 | 10 | 1,00
001065 | 119 | 2014-04-29 | 8:56 | 28,15 | 17 | 35,84 | 20 | 10 | 1,00
001068 | 119 | 2014-05-02 | 16:33 | 29,73 | 20 | 37,85 | 20 | 10 | 1,00
001070 | 119 | 2014-05-13 | 10:32 | 32,95 | 31 | 41,95 | 20 | 10 | 1,00
001069 | 119 | 2014-05-13 | 11:03 | 29,13 | 31 | 37,09 | 20 | 10 | 1,00
000388 | 12 | 2014-04-17 | 15:19 | 24,31 | 8 | 30,95 | 20 | 10 | 1,00
000387 | 12 | 2014-04-17 | 15:53 | 25,87 | 8 | 32,94 | 20 | 10 | 1,00
000385 | 12 | 2014-04-17 | 16:23 | 25,15 | 8 | 32,02 | 20 | 10 | 1,00
000386 | 12 | 2014-04-17 | 16:28 | 19,57 | 8 | 24,92 | 20 | 10 | 1,00
000390 | 12 | 2014-05-08 | 15:15 | 28,14 | 29 | 35,83 | 20 | 10 | 1,00
000389 | 12 | 2014-05-09 | 7:58 | 21,98 | 30 | 27,99 | 20 | 10 | 1,00
001074 | 120 | 2014-04-25 | 14:31 | 30,01 | 13 | 38,21 | 20 | 10 | 1,00
001076 | 120 | 2014-04-25 | 14:36 | 26,40 | 13 | 33,61 | 20 | 10 | 1,00
001073 | 120 | 2014-04-29 | 8:28 | 30,51 | 17 | 38,85 | 20 | 10 | 1,00
001075 | 120 | 2014-04-29 | 8:49 | 29,79 | 17 | 37,93 | 20 | 10 | 1,00
001077 | 120 | 2014-05-13 | 10:48 | 30,15 | 31 | 38,39 | 20 | 10 | 1,00
001078 | 120 | 2014-05-13 | 10:52 | 23,80 | 31 | 30,30 | 20 | 10 | 1,00
001083 | 121 | 2014-04-25 | 13:30 | 25,34 | 13 | 32,26 | 20 | 10 | 1,00
001084 | 121 | 2014-05-02 | 16:11 | 31,37 | 20 | 39,94 | 20 | 10 | 1,00
001082 | 121 | 2014-05-02 | 16:18 | 30,30 | 20 | 38,58 | 20 | 10 | 1,00
001081 | 121 | 2014-05-02 | 16:32 | 31,41 | 20 | 39,99 | 20 | 10 | 1,00
001085 | 121 | 2014-05-13 | 10:56 | 27,08 | 31 | 34,48 | 20 | 10 | 1,00
001086 | 121 | 2014-05-13 | 11:02 | 27,65 | 31 | 35,20 | 20 | 10 | 1,00
001089 | 122 | 2014-04-25 | 13:51 | 25,20 | 13 | 32,09 | 20 | 10 | 1,00
001091 | 122 | 2014-04-29 | 9:12 | 26,23 | 17 | 33,40 | 20 | 10 | 1,00
001090 | 122 | 2014-05-03 | 13:13 | 23,49 | 21 | 29,91 | 20 | 10 | 1,00
001092 | 122 | 2014-05-03 | 13:46 | 24,85 | 21 | 31,64 | 20 | 10 | 1,00
001094 | 122 | 2014-05-13 | 10:15 | 24,91 | 31 | 31,72 | 20 | 10 | 1,00
001093 | 122 | 2014-05-13 | 11:05 | 21,67 | 31 | 27,59 | 20 | 10 | 1,00
001363 | 123 | 2014-04-30 | 10:11 | 15,71 | 16 | 20,00 | 20 | 10 | 1,00
001362 | 123 | 2014-05-02 | 10:05 | 17,09 | 18 | 21,76 | 20 | 10 | 1,00
001361 | 123 | 2014-05-02 | 11:04 | 17,11 | 18 | 21,79 | 20 | 10 | 1,00
001364 | 123 | 2014-05-05 | 8:37 | 17,06 | 21 | 21,72 | 20 | 10 | 1,00
001365 | 123 | 2014-05-12 | 16:27 | 15,36 | 28 | 19,56 | 20 | 10 | 1,00
001366 | 123 | 2014-05-12 | 16:46 | 15,55 | 28 | 19,80 | 20 | 10 | 1,00
001124 | 124 | 2014-04-29 | 17:08 | 28,09 | 15 | 35,77 | 20 | 10 | 1,00
001122 | 124 | 2014-04-30 | 10:32 | 29,36 | 16 | 37,38 | 20 | 10 | 1,00
001121 | 124 | 2014-04-30 | 11:24 | 29,51 | 16 | 37,57 | 20 | 10 | 1,00
001123 | 124 | 2014-05-02 | 16:28 | 23,15 | 18 | 29,48 | 20 | 10 | 1,00
001125 | 124 | 2014-05-12 | 16:38 | 29,10 | 28 | 37,05 | 20 | 10 | 1,00
001126 | 124 | 2014-05-12 | 17:20 | 24,94 | 28 | 31,75 | 20 | 10 | 1,00
001131 | 125 | 2014-04-30 | 8:16 | 29,35 | 16 | 37,37 | 20 | 10 | 1,00
001132 | 125 | 2014-04-30 | 8:25 | 27,88 | 16 | 35,50 | 20 | 10 | 1,00
001129 | 125 | 2014-05-02 | 8:41 | 32,74 | 18 | 41,69 | 20 | 10 | 1,00
001130 | 125 | 2014-05-02 | 9:45 | 31,66 | 18 | 40,31 | 20 | 10 | 1,00
001134 | 125 | 2014-05-12 | 16:57 | 32,28 | 28 | 41,10 | 20 | 10 | 1,00
001133 | 125 | 2014-05-12 | 17:09 | 29,03 | 28 | 36,96 | 20 | 10 | 1,00
001137 | 126 | 2014-05-02 | 10:04 | 28,29 | 18 | 36,02 | 20 | 10 | 1,00
001140 | 126 | 2014-05-02 | 10:26 | 28,90 | 18 | 36,80 | 20 | 10 | 1,00
001138 | 126 | 2014-05-02 | 11:05 | 28,15 | 18 | 35,84 | 20 | 10 | 1,00
001139 | 126 | 2014-05-02 | 16:18 | 26,64 | 18 | 33,92 | 20 | 10 | 1,00
001141 | 126 | 2014-05-12 | 8:45 | 27,30 | 28 | 34,76 | 20 | 10 | 1,00
001142 | 126 | 2014-05-12 | 17:19 | 25,60 | 28 | 32,59 | 20 | 10 | 1,00
000241 | 127 | 2014-04-29 | 16:56 | 32,82 | 14 | 41,79 | 20 | 10 | 1,00
000242 | 127 | 2014-04-29 | 17:06 | 32,50 | 14 | 41,38 | 20 | 10 | 1,00
000243 | 127 | 2014-04-30 | 10:49 | 33,69 | 15 | 42,90 | 20 | 10 | 1,00
000245 | 127 | 2014-05-16 | 14:32 | 34,11 | 31 | 43,43 | 20 | 10 | 1,00
000244 | 127 | 2014-05-16 | 14:49 | 32,73 | 31 | 41,67 | 20 | 10 | 1,00
001208 | 128 | 2014-04-30 | 8:42 | 45,30 | 15 | 57,68 | 20 | 10 | 1,00
001207 | 128 | 2014-04-30 | 10:22 | 43,00 | 15 | 54,75 | 20 | 10 | 1,00
001205 | 128 | 2014-04-30 | 11:09 | 39,74 | 15 | 50,60 | 20 | 10 | 1,00
001206 | 128 | 2014-04-30 | 11:20 | 44,71 | 15 | 56,93 | 20 | 10 | 1,00
001216 | 129 | 2014-04-29 | 16:58 | 31,88 | 14 | 40,59 | 20 | 10 | 1,00
001213 | 129 | 2014-04-30 | 8:56 | 34,65 | 15 | 44,12 | 20 | 10 | 1,00
001214 | 129 | 2014-04-30 | 9:00 | 36,43 | 15 | 46,38 | 20 | 10 | 1,00
001215 | 129 | 2014-05-02 | 16:34 | 33,43 | 17 | 42,56 | 20 | 10 | 1,00
001201 | 129 | 2014-05-16 | 14:53 | 39,10 | 31 | 49,78 | 20 | 10 | 1,00
001202 | 129 | 2014-05-16 | 15:21 | 40,15 | 31 | 51,12 | 20 | 10 | 1,00
000395 | 13 | 2014-04-17 | 15:05 | 32,84 | 8 | 41,81 | 20 | 10 | 1,00
000393 | 13 | 2014-04-17 | 15:09 | 31,26 | 8 | 39,80 | 20 | 10 | 1,00
000396 | 13 | 2014-04-17 | 15:17 | 30,64 | 8 | 39,01 | 20 | 10 | 1,00
000394 | 13 | 2014-04-17 | 16:30 | 22,19 | 8 | 28,25 | 20 | 10 | 1,00
000398 | 13 | 2014-05-08 | 15:22 | 32,81 | 29 | 41,77 | 20 | 10 | 1,00
000397 | 13 | 2014-05-09 | 8:51 | 31,05 | 30 | 39,53 | 20 | 10 | 1,00
001224 | 130 | 2014-04-30 | 8:21 | 36,22 | 15 | 46,12 | 20 | 10 | 1,00
001221 | 130 | 2014-04-30 | 8:52 | 35,66 | 15 | 45,40 | 20 | 10 | 1,00
001223 | 130 | 2014-04-30 | 9:56 | 36,51 | 15 | 46,49 | 20 | 10 | 1,00
001222 | 130 | 2014-04-30 | 11:14 | 35,57 | 15 | 45,29 | 20 | 10 | 1,00
001225 | 130 | 2014-05-16 | 9:52 | 36,44 | 31 | 46,40 | 20 | 10 | 1,00
001226 | 130 | 2014-05-16 | 10:19 | 34,18 | 31 | 43,52 | 20 | 10 | 1,00
000458 | 131 | 2014-04-29 | 9:46 | 19,77 | 14 | 25,17 | 20 | 10 | 1,00
000457 | 131 | 2014-04-29 | 9:53 | 18,24 | 14 | 23,22 | 20 | 10 | 1,00
000456 | 131 | 2014-05-02 | 16:38 | 19,80 | 17 | 25,21 | 20 | 10 | 1,00
000455 | 131 | 2014-05-03 | 13:04 | 19,53 | 18 | 24,87 | 20 | 10 | 1,00
000460 | 131 | 2014-05-16 | 14:35 | 21,73 | 31 | 27,67 | 20 | 10 | 1,00
000459 | 131 | 2014-05-16 | 14:37 | 21,73 | 31 | 27,67 | 20 | 10 | 1,00
001642 | 132 | 2014-04-29 | 17:03 | 22,99 | 14 | 29,27 | 20 | 10 | 1,00
001641 | 132 | 2014-04-29 | 17:12 | 23,77 | 14 | 30,26 | 20 | 10 | 1,00
001644 | 132 | 2014-04-30 | 10:04 | 25,86 | 15 | 32,93 | 20 | 10 | 1,00
001643 | 132 | 2014-05-02 | 16:12 | 25,09 | 17 | 31,95 | 20 | 10 | 1,00
001646 | 132 | 2014-05-16 | 14:33 | 26,04 | 31 | 33,16 | 20 | 10 | 1,00
001645 | 132 | 2014-05-16 | 16:04 | 27,28 | 31 | 34,73 | 20 | 10 | 1,00
001667 | 133 | 2014-04-29 | 16:53 | 24,26 | 13 | 30,89 | 20 | 10 | 1,00
001665 | 133 | 2014-04-30 | 8:38 | 25,14 | 14 | 32,01 | 20 | 10 | 1,00
001668 | 133 | 2014-04-30 | 10:09 | 21,70 | 14 | 27,63 | 20 | 10 | 1,00
001666 | 133 | 2014-05-02 | 8:55 | 24,22 | 16 | 30,84 | 20 | 10 | 1,00
001669 | 133 | 2014-05-15 | 8:35 | 30,09 | 29 | 38,31 | 20 | 10 | 1,00
001670 | 133 | 2014-05-16 | 13:31 | 25,41 | 30 | 32,35 | 20 | 10 | 1,00
001674 | 134 | 2014-04-29 | 16:54 | 22,63 | 13 | 28,81 | 20 | 10 | 1,00
001676 | 134 | 2014-04-29 | 17:01 | 20,95 | 13 | 26,67 | 20 | 10 | 1,00
001675 | 134 | 2014-04-29 | 17:02 | 22,81 | 13 | 29,04 | 20 | 10 | 1,00
001673 | 134 | 2014-04-30 | 10:47 | 21,44 | 14 | 27,30 | 20 | 10 | 1,00
001677 | 134 | 2014-05-15 | 9:37 | 22,61 | 29 | 28,79 | 20 | 10 | 1,00
001678 | 134 | 2014-05-16 | 10:55 | 23,69 | 30 | 30,16 | 20 | 10 | 1,00
000563 | 135 | 2014-05-02 | 8:34 | 17,19 | 16 | 21,89 | 20 | 10 | 1,00
000564 | 135 | 2014-05-02 | 16:13 | 15,65 | 16 | 19,93 | 20 | 10 | 1,00
000565 | 135 | 2014-05-02 | 16:20 | 14,70 | 16 | 18,72 | 20 | 10 | 1,00
000562 | 135 | 2014-05-02 | 16:24 | 16,46 | 16 | 20,96 | 20 | 10 | 1,00
000567 | 135 | 2014-05-15 | 9:20 | 15,32 | 29 | 19,51 | 20 | 10 | 1,00
000566 | 135 | 2014-05-16 | 13:29 | 17,20 | 30 | 21,90 | 20 | 10 | 1,00
000571 | 136 | 2014-05-02 | 8:32 | 13,55 | 16 | 17,25 | 20 | 10 | 1,00
000573 | 136 | 2014-05-02 | 9:17 | 13,45 | 16 | 17,13 | 20 | 10 | 1,00
000574 | 136 | 2014-05-02 | 9:25 | 13,41 | 16 | 17,07 | 20 | 10 | 1,00
000575 | 136 | 2014-05-02 | 10:31 | 13,78 | 16 | 17,55 | 20 | 10 | 1,00
000576 | 136 | 2014-05-15 | 9:25 | 13,82 | 29 | 17,60 | 20 | 10 | 1,00
000577 | 136 | 2014-05-15 | 11:10 | 13,23 | 29 | 16,84 | 20 | 10 | 1,00
001272 | 137 | 2014-04-30 | 9:10 | 26,68 | 13 | 33,97 | 20 | 10 | 1,00
001269 | 137 | 2014-05-03 | 13:14 | 26,53 | 16 | 33,78 | 20 | 10 | 1,00
001271 | 137 | 2014-05-05 | 8:51 | 27,94 | 18 | 35,57 | 20 | 10 | 1,00
001274 | 137 | 2014-05-16 | 14:24 | 26,41 | 29 | 33,63 | 20 | 10 | 1,00
001273 | 137 | 2014-05-16 | 17:15 | 28,94 | 29 | 36,85 | 20 | 10 | 1,00
001835 | 138 | 2014-04-30 | 9:26 | 25,55 | 13 | 32,53 | 20 | 10 | 1,00
001833 | 138 | 2014-05-02 | 11:22 | 26,88 | 15 | 34,22 | 20 | 10 | 1,00
001832 | 138 | 2014-05-02 | 16:32 | 25,02 | 15 | 31,86 | 20 | 10 | 1,00
001834 | 138 | 2014-05-03 | 13:50 | 34,35 | 16 | 43,74 | 20 | 10 | 1,00
001836 | 138 | 2014-05-16 | 16:05 | 17,99 | 29 | 22,91 | 20 | 10 | 1,00
001837 | 138 | 2014-05-16 | 17:28 | 26,76 | 29 | 34,07 | 20 | 10 | 1,00
001255 | 139 | 2014-04-30 | 9:08 | 37,55 | 13 | 47,81 | 20 | 10 | 1,00
001256 | 139 | 2014-04-30 | 9:12 | 36,19 | 13 | 46,08 | 20 | 10 | 1,00
001254 | 139 | 2014-05-02 | 11:10 | 37,81 | 15 | 48,14 | 20 | 10 | 1,00
001253 | 139 | 2014-05-02 | 11:15 | 40,70 | 15 | 51,82 | 20 | 10 | 1,00
001258 | 139 | 2014-05-16 | 16:18 | 39,60 | 29 | 50,42 | 20 | 10 | 1,00
001257 | 139 | 2014-05-16 | 17:20 | 37,79 | 29 | 48,12 | 20 | 10 | 1,00
000402 | 14 | 2014-04-17 | 15:07 | 24,93 | 8 | 31,74 | 20 | 10 | 1,00
000404 | 14 | 2014-04-17 | 15:13 | 27,07 | 8 | 34,47 | 20 | 10 | 1,00
000403 | 14 | 2014-04-17 | 15:42 | 27,72 | 8 | 35,29 | 20 | 10 | 1,00
000401 | 14 | 2014-04-17 | 16:39 | 28,37 | 8 | 36,12 | 20 | 10 | 1,00
000405 | 14 | 2014-05-08 | 15:16 | 27,29 | 29 | 34,75 | 20 | 10 | 1,00
000406 | 14 | 2014-05-09 | 7:50 | 30,55 | 30 | 38,90 | 20 | 10 | 1,00
001261 | 140 | 2014-05-02 | 16:29 | 37,67 | 15 | 47,96 | 20 | 10 | 1,00
001262 | 140 | 2014-05-02 | 16:33 | 35,62 | 15 | 45,35 | 20 | 10 | 1,00
001264 | 140 | 2014-05-03 | 13:56 | 32,16 | 16 | 40,95 | 20 | 10 | 1,00
001263 | 140 | 2014-05-03 | 14:00 | 34,88 | 16 | 44,41 | 20 | 10 | 1,00
001266 | 140 | 2014-05-16 | 17:27 | 35,88 | 29 | 45,68 | 20 | 10 | 1,00
000287 | 141 | 2014-05-02 | 8:30 | 21,79 | 15 | 27,74 | 20 | 10 | 1,00
000290 | 141 | 2014-05-02 | 9:09 | 21,68 | 15 | 27,60 | 20 | 10 | 1,00
000288 | 141 | 2014-05-02 | 9:13 | 21,74 | 15 | 27,68 | 20 | 10 | 1,00
000289 | 141 | 2014-05-02 | 16:14 | 23,29 | 15 | 29,65 | 20 | 10 | 1,00
000291 | 141 | 2014-05-16 | 17:12 | 23,42 | 29 | 29,82 | 20 | 10 | 1,00
000295 | 142 | 2014-05-02 | 8:45 | 21,73 | 15 | 27,67 | 20 | 10 | 1,00
000298 | 142 | 2014-05-02 | 10:32 | 22,21 | 15 | 28,28 | 20 | 10 | 1,00
000296 | 142 | 2014-05-02 | 16:16 | 22,88 | 15 | 29,13 | 20 | 10 | 1,00
000297 | 142 | 2014-05-02 | 16:25 | 27,43 | 15 | 34,92 | 20 | 10 | 1,00
000299 | 142 | 2014-05-16 | 17:21 | 21,21 | 29 | 27,01 | 20 | 10 | 1,00
002064 | 143 | 2014-04-30 | 10:13 | 27,23 | 13 | 34,67 | 20 | 10 | 1,00
002066 | 143 | 2014-04-30 | 10:55 | 25,73 | 13 | 32,76 | 20 | 10 | 1,00
002067 | 143 | 2014-04-30 | 11:26 | 25,24 | 13 | 32,14 | 20 | 10 | 1,00
002065 | 143 | 2014-05-03 | 13:27 | 24,79 | 16 | 31,56 | 20 | 10 | 1,00
002069 | 143 | 2014-05-16 | 14:40 | 25,24 | 29 | 32,14 | 20 | 10 | 1,00
002068 | 143 | 2014-05-16 | 15:22 | 25,87 | 29 | 32,94 | 20 | 10 | 1,00
002074 | 144 | 2014-04-30 | 11:00 | 25,28 | 13 | 32,19 | 20 | 10 | 1,00
002073 | 144 | 2014-04-30 | 11:03 | 25,91 | 13 | 32,99 | 20 | 10 | 1,00
002075 | 144 | 2014-05-02 | 8:23 | 23,88 | 15 | 30,40 | 20 | 10 | 1,00
002072 | 144 | 2014-05-02 | 9:47 | 26,79 | 15 | 34,11 | 20 | 10 | 1,00
002076 | 144 | 2014-05-16 | 16:07 | 25,02 | 29 | 31,86 | 20 | 10 | 1,00
002081 | 145 | 2014-04-29 | 16:52 | 25,19 | 12 | 32,07 | 20 | 10 | 1,00
002082 | 145 | 2014-04-30 | 9:51 | 25,74 | 13 | 32,77 | 20 | 10 | 1,00
002080 | 145 | 2014-04-30 | 10:03 | 26,91 | 13 | 34,26 | 20 | 10 | 1,00
002083 | 145 | 2014-04-30 | 10:51 | 26,57 | 13 | 33,83 | 20 | 10 | 1,00
002085 | 145 | 2014-05-16 | 14:36 | 26,41 | 29 | 33,63 | 20 | 10 | 1,00
002084 | 145 | 2014-05-16 | 15:20 | 28,50 | 29 | 36,29 | 20 | 10 | 1,00
001850 | 146 | 2014-04-30 | 9:30 | 14,20 | 11 | 18,08 | 20 | 10 | 1,00
001849 | 146 | 2014-05-02 | 16:28 | 16,49 | 13 | 21,00 | 20 | 10 | 1,00
001851 | 146 | 2014-05-03 | 13:40 | 17,60 | 14 | 22,41 | 20 | 10 | 1,00
001853 | 146 | 2014-05-19 | 15:44 | 18,27 | 30 | 23,26 | 20 | 10 | 1,00
001852 | 146 | 2014-05-19 | 16:05 | 17,01 | 30 | 21,66 | 20 | 10 | 1,00
007688 | 147 | 2014-05-06 | 16:47 | 21,13 | 19 | 26,90 | 20 | 10 | 1,00
007689 | 147 | 2014-05-06 | 16:48 | 21,68 | 19 | 27,60 | 20 | 10 | 1,00
007687 | 147 | 2014-05-15 | 10:13 | 20,68 | 28 | 26,33 | 20 | 10 | 1,00
007686 | 147 | 2014-05-15 | 10:18 | 22,14 | 28 | 28,19 | 20 | 10 | 1,00
007690 | 147 | 2014-05-16 | 16:29 | 18,64 | 29 | 23,73 | 20 | 10 | 1,00
001651 | 148 | 2014-05-02 | 10:00 | 29,24 | 13 | 37,23 | 20 | 10 | 1,00
001652 | 148 | 2014-05-02 | 11:07 | 33,17 | 13 | 42,23 | 20 | 10 | 1,00
001649 | 148 | 2014-05-02 | 16:10 | 31,56 | 13 | 40,18 | 20 | 10 | 1,00
001650 | 148 | 2014-05-02 | 16:23 | 31,33 | 13 | 39,89 | 20 | 10 | 1,00
001654 | 148 | 2014-05-19 | 16:18 | 32,44 | 30 | 41,30 | 20 | 10 | 1,00
001653 | 148 | 2014-05-19 | 16:21 | 28,69 | 30 | 36,53 | 20 | 10 | 1,00
002090 | 149 | 2014-04-30 | 8:54 | 16,70 | 11 | 21,26 | 20 | 10 | 1,00
002088 | 149 | 2014-05-02 | 10:12 | 17,14 | 13 | 21,82 | 20 | 10 | 1,00
002089 | 149 | 2014-05-02 | 11:18 | 17,79 | 13 | 22,65 | 20 | 10 | 1,00
002091 | 149 | 2014-05-03 | 14:09 | 15,58 | 14 | 19,84 | 20 | 10 | 1,00
002092 | 149 | 2014-05-19 | 14:18 | 18,69 | 30 | 23,80 | 20 | 10 | 1,00
002093 | 149 | 2014-05-19 | 15:55 | 20,12 | 30 | 25,62 | 20 | 10 | 1,00
000411 | 15 | 2014-04-17 | 15:39 | 30,22 | 8 | 38,48 | 20 | 10 | 1,00
000412 | 15 | 2014-04-17 | 15:44 | 29,31 | 8 | 37,32 | 20 | 10 | 1,00
000409 | 15 | 2014-04-17 | 16:22 | 25,87 | 8 | 32,94 | 20 | 10 | 1,00
000410 | 15 | 2014-04-22 | 8:50 | 32,87 | 13 | 41,85 | 20 | 10 | 1,00
000414 | 15 | 2014-05-08 | 15:28 | 30,00 | 29 | 38,20 | 20 | 10 | 1,00
000413 | 15 | 2014-05-09 | 8:47 | 30,72 | 30 | 39,11 | 20 | 10 | 1,00
001370 | 150 | 2014-04-30 | 8:15 | 27,49 | 21 | 35,00 | 20 | 10 | 1,00
001371 | 150 | 2014-04-30 | 10:14 | 20,04 | 21 | 25,52 | 20 | 10 | 1,00
001369 | 150 | 2014-04-30 | 10:36 | 27,56 | 21 | 35,09 | 20 | 10 | 1,00
001372 | 150 | 2014-04-30 | 11:02 | 21,67 | 21 | 27,59 | 20 | 10 | 1,00
001373 | 150 | 2014-05-08 | 15:31 | 21,43 | 29 | 27,29 | 20 | 10 | 1,00
001374 | 150 | 2014-05-09 | 8:56 | 20,43 | 30 | 26,01 | 20 | 10 | 1,00
001379 | 151 | 2014-04-30 | 8:22 | 19,01 | 21 | 24,20 | 20 | 10 | 1,00
001380 | 151 | 2014-04-30 | 10:52 | 19,72 | 21 | 25,11 | 20 | 10 | 1,00
001378 | 151 | 2014-05-02 | 9:51 | 19,76 | 23 | 25,16 | 20 | 10 | 1,00
001377 | 151 | 2014-05-05 | 7:39 | 30,08 | 26 | 38,30 | 20 | 10 | 1,00
001382 | 151 | 2014-05-08 | 15:36 | 21,50 | 29 | 27,37 | 20 | 10 | 1,00
001381 | 151 | 2014-05-09 | 8:41 | 19,29 | 30 | 24,56 | 20 | 10 | 1,00
001388 | 152 | 2014-04-29 | 8:25 | 27,92 | 19 | 35,55 | 20 | 10 | 1,00
001386 | 152 | 2014-04-29 | 8:40 | 26,92 | 19 | 34,28 | 20 | 10 | 1,00
001387 | 152 | 2014-04-29 | 8:44 | 26,79 | 19 | 34,11 | 20 | 10 | 1,00
001385 | 152 | 2014-05-02 | 9:07 | 28,80 | 22 | 36,67 | 20 | 10 | 1,00
001389 | 152 | 2014-05-09 | 9:56 | 27,71 | 29 | 35,28 | 20 | 10 | 1,00
001390 | 152 | 2014-05-09 | 10:14 | 20,08 | 29 | 25,57 | 20 | 10 | 1,00
001394 | 153 | 2014-04-29 | 8:17 | 27,20 | 19 | 34,63 | 20 | 10 | 1,00
001396 | 153 | 2014-04-29 | 8:19 | 28,17 | 19 | 35,87 | 20 | 10 | 1,00
001395 | 153 | 2014-04-29 | 10:27 | 24,37 | 19 | 31,03 | 20 | 10 | 1,00
001393 | 153 | 2014-04-29 | 10:51 | 28,58 | 19 | 36,39 | 20 | 10 | 1,00
001398 | 153 | 2014-05-09 | 9:28 | 27,51 | 29 | 35,03 | 20 | 10 | 1,00
001397 | 153 | 2014-05-09 | 9:35 | 22,21 | 29 | 28,28 | 20 | 10 | 1,00
001407 | 154 | 2014-04-29 | 8:16 | 17,41 | 19 | 22,17 | 20 | 10 | 1,00
001406 | 154 | 2014-04-29 | 8:18 | 16,88 | 19 | 21,49 | 20 | 10 | 1,00
001405 | 154 | 2014-04-29 | 8:41 | 18,89 | 19 | 24,05 | 20 | 10 | 1,00
001408 | 154 | 2014-04-29 | 8:43 | 17,73 | 19 | 22,57 | 20 | 10 | 1,00
001410 | 154 | 2014-05-12 | 15:39 | 19,40 | 32 | 24,70 | 20 | 10 | 1,00
001409 | 154 | 2014-05-12 | 15:49 | 17,78 | 32 | 22,64 | 20 | 10 | 1,00
001415 | 155 | 2014-04-29 | 8:20 | 17,75 | 19 | 22,60 | 20 | 10 | 1,00
001413 | 155 | 2014-04-29 | 8:21 | 18,68 | 19 | 23,78 | 20 | 10 | 1,00
001416 | 155 | 2014-04-29 | 8:32 | 18,49 | 19 | 23,54 | 20 | 10 | 1,00
001414 | 155 | 2014-04-29 | 10:49 | 18,85 | 19 | 24,00 | 20 | 10 | 1,00
001418 | 155 | 2014-05-12 | 15:37 | 17,66 | 32 | 22,49 | 20 | 10 | 1,00
001417 | 155 | 2014-05-12 | 15:43 | 18,81 | 32 | 23,95 | 20 | 10 | 1,00
001421 | 156 | 2014-04-29 | 8:27 | 26,82 | 15 | 34,15 | 20 | 10 | 1,00
001423 | 156 | 2014-04-29 | 10:16 | 26,82 | 15 | 34,15 | 20 | 10 | 1,00
001424 | 156 | 2014-05-02 | 16:25 | 28,58 | 18 | 36,39 | 20 | 10 | 1,00
001422 | 156 | 2014-05-02 | 16:26 | 27,95 | 18 | 35,59 | 20 | 10 | 1,00
001426 | 156 | 2014-05-12 | 16:22 | 27,08 | 28 | 34,48 | 20 | 10 | 1,00
001425 | 156 | 2014-05-12 | 17:12 | 26,14 | 28 | 33,28 | 20 | 10 | 1,00
001431 | 157 | 2014-04-29 | 8:47 | 27,49 | 15 | 35,00 | 20 | 10 | 1,00
001429 | 157 | 2014-04-29 | 9:44 | 26,72 | 15 | 34,02 | 20 | 10 | 1,00
001432 | 157 | 2014-04-29 | 10:07 | 27,91 | 15 | 35,54 | 20 | 10 | 1,00
001434 | 157 | 2014-05-12 | 9:14 | 27,95 | 28 | 35,59 | 20 | 10 | 1,00
001433 | 157 | 2014-05-12 | 16:47 | 24,99 | 28 | 31,82 | 20 | 10 | 1,00
001580 | 158 | 2014-04-30 | 8:44 | 28,49 | 14 | 36,27 | 20 | 10 | 1,00
001579 | 158 | 2014-04-30 | 9:59 | 29,51 | 14 | 37,57 | 20 | 10 | 1,00
001577 | 158 | 2014-04-30 | 10:33 | 32,65 | 14 | 41,57 | 20 | 10 | 1,00
001578 | 158 | 2014-04-30 | 10:39 | 33,98 | 14 | 43,26 | 20 | 10 | 1,00
001582 | 158 | 2014-05-15 | 8:44 | 28,91 | 29 | 36,81 | 20 | 10 | 1,00
001581 | 158 | 2014-05-15 | 9:35 | 29,73 | 29 | 37,85 | 20 | 10 | 1,00
002096 | 159 | 2014-04-30 | 9:31 | 18,85 | 8 | 24,00 | 20 | 10 | 1,00
002099 | 159 | 2014-05-03 | 13:17 | 19,21 | 11 | 24,46 | 20 | 10 | 1,00
002097 | 159 | 2014-05-06 | 11:20 | 21,33 | 14 | 27,16 | 20 | 10 | 1,00
002098 | 159 | 2014-05-06 | 14:05 | 21,37 | 14 | 27,21 | 20 | 10 | 1,00
002100 | 159 | 2014-05-21 | 10:08 | 24,72 | 29 | 31,47 | 20 | 10 | 1,00
002101 | 159 | 2014-05-21 | 10:37 | 23,90 | 29 | 30,43 | 20 | 10 | 1,00
000145 | 16 | 2014-04-23 | 8:45 | 38,59 | 13 | 49,13 | 20 | 10 | 1,00
000144 | 16 | 2014-04-23 | 8:47 | 35,22 | 13 | 44,84 | 20 | 10 | 1,00
000146 | 16 | 2014-04-25 | 9:11 | 40,77 | 15 | 51,91 | 20 | 10 | 1,00
000147 | 16 | 2014-04-25 | 9:45 | 42,35 | 15 | 53,92 | 20 | 10 | 1,00
000149 | 16 | 2014-05-09 | 9:38 | 31,35 | 29 | 39,92 | 20 | 10 | 1,00
000148 | 16 | 2014-05-09 | 9:51 | 31,51 | 29 | 40,12 | 20 | 10 | 1,00
002104 | 160 | 2014-05-03 | 13:58 | 17,88 | 11 | 22,77 | 20 | 10 | 1,00
002105 | 160 | 2014-05-06 | 8:16 | 16,94 | 14 | 21,57 | 20 | 10 | 1,00
002106 | 160 | 2014-05-06 | 10:21 | 18,13 | 14 | 23,08 | 20 | 10 | 1,00
002107 | 160 | 2014-05-06 | 10:48 | 18,23 | 14 | 23,21 | 20 | 10 | 1,00
002108 | 160 | 2014-05-21 | 10:01 | 19,63 | 29 | 24,99 | 20 | 10 | 1,00
002109 | 160 | 2014-05-21 | 11:21 | 16,82 | 29 | 21,42 | 20 | 10 | 1,00
001145 | 161 | 2014-04-29 | 17:10 | 38,08 | 7 | 48,48 | 20 | 10 | 1,00
001146 | 161 | 2014-05-02 | 9:16 | 42,28 | 10 | 53,83 | 20 | 10 | 1,00
001147 | 161 | 2014-05-03 | 13:34 | 35,10 | 11 | 44,69 | 20 | 10 | 1,00
001148 | 161 | 2014-05-05 | 17:17 | 40,27 | 13 | 51,27 | 20 | 10 | 1,00
001149 | 161 | 2014-05-21 | 10:04 | 47,67 | 29 | 60,70 | 20 | 10 | 1,00
001150 | 161 | 2014-05-21 | 10:10 | 51,48 | 29 | 65,55 | 20 | 10 | 1,00
001178 | 162 | 2014-05-02 | 8:11 | 24,54 | 10 | 31,25 | 20 | 10 | 1,00
001177 | 162 | 2014-05-02 | 16:27 | 24,77 | 10 | 31,54 | 20 | 10 | 1,00
001179 | 162 | 2014-05-06 | 10:51 | 24,92 | 14 | 31,73 | 20 | 10 | 1,00
001180 | 162 | 2014-05-06 | 13:40 | 26,92 | 14 | 34,28 | 20 | 10 | 1,00
001182 | 162 | 2014-05-21 | 10:52 | 29,86 | 29 | 38,02 | 20 | 10 | 1,00
001181 | 162 | 2014-05-21 | 11:16 | 26,59 | 29 | 33,86 | 20 | 10 | 1,00
001161 | 163 | 2014-05-02 | 9:06 | 26,33 | 10 | 33,52 | 20 | 10 | 1,00
001162 | 163 | 2014-05-02 | 9:32 | 26,36 | 10 | 33,56 | 20 | 10 | 1,00
001164 | 163 | 2014-05-03 | 13:01 | 27,76 | 11 | 35,35 | 20 | 10 | 1,00
001163 | 163 | 2014-05-06 | 14:24 | 23,51 | 14 | 29,93 | 20 | 10 | 1,00
001165 | 163 | 2014-05-21 | 10:13 | 27,41 | 29 | 34,90 | 20 | 10 | 1,00
001166 | 163 | 2014-05-21 | 10:22 | 24,87 | 29 | 31,67 | 20 | 10 | 1,00
001170 | 164 | 2014-05-02 | 16:34 | 24,10 | 10 | 30,69 | 20 | 10 | 1,00
001169 | 164 | 2014-05-03 | 12:50 | 23,99 | 11 | 30,54 | 20 | 10 | 1,00
001172 | 164 | 2014-05-05 | 17:02 | 23,97 | 13 | 30,52 | 20 | 10 | 1,00
001171 | 164 | 2014-05-06 | 14:27 | 22,60 | 14 | 28,78 | 20 | 10 | 1,00
001173 | 164 | 2014-05-21 | 11:07 | 28,81 | 29 | 36,68 | 20 | 10 | 1,00
001174 | 164 | 2014-05-21 | 11:17 | 28,23 | 29 | 35,94 | 20 | 10 | 1,00
005004 | 165 | 2014-04-30 | 9:15 | 20,37 | 8 | 25,94 | 20 | 10 | 1,00
005003 | 165 | 2014-04-30 | 9:37 | 15,22 | 8 | 19,38 | 20 | 10 | 1,00
005001 | 165 | 2014-05-03 | 13:45 | 20,11 | 11 | 25,60 | 20 | 10 | 1,00
005002 | 165 | 2014-05-06 | 14:04 | 21,29 | 14 | 27,11 | 20 | 10 | 1,00
005005 | 165 | 2014-05-20 | 16:29 | 23,98 | 28 | 30,53 | 20 | 10 | 1,00
005006 | 165 | 2014-05-21 | 8:08 | 23,25 | 29 | 29,60 | 20 | 10 | 1,00
007700 | 167 | 2014-04-30 | 9:25 | 26,96 | 7 | 34,33 | 20 | 10 | 1,00
007703 | 167 | 2014-05-06 | 11:27 | 31,51 | 13 | 40,12 | 20 | 10 | 1,00
007702 | 167 | 2014-05-06 | 13:59 | 30,45 | 13 | 38,77 | 20 | 10 | 1,00
007701 | 167 | 2014-05-06 | 14:17 | 34,26 | 13 | 43,62 | 20 | 10 | 1,00
007705 | 167 | 2014-05-26 | 9:23 | 39,24 | 33 | 49,96 | 20 | 10 | 1,00
007704 | 167 | 2014-05-26 | 9:41 | 39,12 | 33 | 49,81 | 20 | 10 | 1,00
007692 | 168 | 2014-05-03 | 13:37 | 33,49 | 10 | 42,64 | 20 | 10 | 1,00
007693 | 168 | 2014-05-03 | 13:53 | 27,92 | 10 | 35,55 | 20 | 10 | 1,00
007695 | 168 | 2014-05-05 | 17:16 | 32,43 | 12 | 41,29 | 20 | 10 | 1,00
007694 | 168 | 2014-05-06 | 13:53 | 38,49 | 13 | 49,01 | 20 | 10 | 1,00
007696 | 168 | 2014-05-26 | 10:18 | 37,96 | 33 | 48,33 | 20 | 10 | 1,00
007697 | 168 | 2014-05-26 | 10:44 | 36,88 | 33 | 46,96 | 20 | 10 | 1,00
002179 | 169 | 2014-04-30 | 10:42 | 29,89 | 7 | 38,06 | 20 | 10 | 1,00
002178 | 169 | 2014-05-02 | 11:12 | 32,37 | 9 | 41,21 | 20 | 10 | 1,00
002177 | 169 | 2014-05-02 | 16:35 | 32,48 | 9 | 41,35 | 20 | 10 | 1,00
002180 | 169 | 2014-05-05 | 8:13 | 29,83 | 12 | 37,98 | 20 | 10 | 1,00
002182 | 169 | 2014-05-22 | 8:21 | 34,39 | 29 | 43,79 | 20 | 10 | 1,00
002181 | 169 | 2014-05-22 | 8:43 | 29,14 | 29 | 37,10 | 20 | 10 | 1,00
000152 | 17 | 2014-04-23 | 8:43 | 37,97 | 13 | 48,34 | 20 | 10 | 1,00
000153 | 17 | 2014-04-23 | 9:04 | 34,65 | 13 | 44,12 | 20 | 10 | 1,00
000155 | 17 | 2014-04-25 | 9:37 | 38,38 | 15 | 48,87 | 20 | 10 | 1,00
000154 | 17 | 2014-04-25 | 10:06 | 40,72 | 15 | 51,85 | 20 | 10 | 1,00
000157 | 17 | 2014-05-09 | 9:40 | 33,59 | 29 | 42,77 | 20 | 10 | 1,00
000156 | 17 | 2014-05-09 | 10:01 | 33,42 | 29 | 42,55 | 20 | 10 | 1,00
002188 | 170 | 2014-04-30 | 11:11 | 25,42 | 7 | 32,37 | 20 | 10 | 1,00
002186 | 170 | 2014-05-02 | 11:16 | 26,97 | 9 | 34,34 | 20 | 10 | 1,00
002187 | 170 | 2014-05-06 | 8:07 | 27,39 | 13 | 34,87 | 20 | 10 | 1,00
002189 | 170 | 2014-05-22 | 8:19 | 29,74 | 29 | 37,87 | 20 | 10 | 1,00
002190 | 170 | 2014-05-22 | 8:58 | 29,20 | 29 | 37,18 | 20 | 10 | 1,00
002193 | 171 | 2014-05-02 | 8:48 | 26,94 | 9 | 34,30 | 20 | 10 | 1,00
002194 | 171 | 2014-05-02 | 16:38 | 27,64 | 9 | 35,19 | 20 | 10 | 1,00
002196 | 171 | 2014-05-05 | 8:18 | 27,93 | 12 | 35,56 | 20 | 10 | 1,00
002195 | 171 | 2014-05-05 | 8:55 | 29,27 | 12 | 37,27 | 20 | 10 | 1,00
002197 | 171 | 2014-05-22 | 7:59 | 29,48 | 29 | 37,54 | 20 | 10 | 1,00
002198 | 171 | 2014-05-22 | 8:13 | 28,32 | 29 | 36,06 | 20 | 10 | 1,00
002201 | 172 | 2014-05-02 | 8:27 | 28,58 | 9 | 36,39 | 20 | 10 | 1,00
002202 | 172 | 2014-05-02 | 16:09 | 32,87 | 9 | 41,85 | 20 | 10 | 1,00
002204 | 172 | 2014-05-03 | 13:59 | 32,32 | 10 | 41,15 | 20 | 10 | 1,00
002203 | 172 | 2014-05-06 | 8:58 | 34,18 | 13 | 43,52 | 20 | 10 | 1,00
002206 | 172 | 2014-05-21 | 15:34 | 35,90 | 28 | 45,71 | 20 | 10 | 1,00
002205 | 172 | 2014-05-22 | 8:35 | 34,05 | 29 | 43,35 | 20 | 10 | 1,00
002209 | 173 | 2014-05-02 | 9:44 | 29,25 | 9 | 37,24 | 20 | 10 | 1,00
002210 | 173 | 2014-05-02 | 16:23 | 29,85 | 9 | 38,01 | 20 | 10 | 1,00
002211 | 173 | 2014-05-05 | 7:56 | 28,44 | 12 | 36,21 | 20 | 10 | 1,00
002212 | 173 | 2014-05-05 | 8:14 | 24,44 | 12 | 31,12 | 20 | 10 | 1,00
002214 | 173 | 2014-05-21 | 16:37 | 30,37 | 28 | 38,67 | 20 | 10 | 1,00
002213 | 173 | 2014-05-22 | 8:07 | 36,62 | 29 | 46,63 | 20 | 10 | 1,00
002218 | 174 | 2014-05-02 | 16:15 | 33,98 | 9 | 43,26 | 20 | 10 | 1,00
002217 | 174 | 2014-05-02 | 16:19 | 31,03 | 9 | 39,51 | 20 | 10 | 1,00
002219 | 174 | 2014-05-03 | 13:35 | 30,27 | 10 | 38,54 | 20 | 10 | 1,00
002220 | 174 | 2014-05-05 | 8:41 | 29,62 | 12 | 37,71 | 20 | 10 | 1,00
002221 | 174 | 2014-05-22 | 8:11 | 35,64 | 29 | 45,38 | 20 | 10 | 1,00
002222 | 174 | 2014-05-22 | 9:12 | 32,60 | 29 | 41,51 | 20 | 10 | 1,00
001519 | 175 | 2014-04-29 | 8:17 | 34,19 | 13 | 43,53 | 20 | 10 | 1,00
001517 | 175 | 2014-04-29 | 9:00 | 42,85 | 13 | 54,56 | 20 | 10 | 1,00
001518 | 175 | 2014-05-02 | 11:19 | 44,20 | 16 | 56,28 | 20 | 10 | 1,00
001520 | 175 | 2014-05-06 | 8:51 | 34,30 | 20 | 43,67 | 20 | 10 | 1,00
001522 | 175 | 2014-05-15 | 10:49 | 45,57 | 29 | 58,02 | 20 | 10 | 1,00
001521 | 175 | 2014-05-15 | 11:13 | 33,52 | 29 | 42,68 | 20 | 10 | 1,00
001525 | 176 | 2014-04-29 | 8:19 | 40,48 | 13 | 51,54 | 20 | 10 | 1,00
001528 | 176 | 2014-04-29 | 8:52 | 36,23 | 13 | 46,13 | 20 | 10 | 1,00
001527 | 176 | 2014-04-29 | 9:50 | 44,82 | 13 | 57,07 | 20 | 10 | 1,00
001526 | 176 | 2014-05-02 | 16:34 | 45,01 | 16 | 57,31 | 20 | 10 | 1,00
001529 | 176 | 2014-05-15 | 9:23 | 42,39 | 29 | 53,97 | 20 | 10 | 1,00
001530 | 176 | 2014-05-15 | 13:26 | 28,64 | 29 | 36,47 | 20 | 10 | 1,00
001534 | 177 | 2014-04-30 | 8:10 | 38,53 | 14 | 49,06 | 20 | 10 | 1,00
001536 | 177 | 2014-04-30 | 8:35 | 42,73 | 14 | 54,41 | 20 | 10 | 1,00
001533 | 177 | 2014-04-30 | 9:53 | 38,71 | 14 | 49,29 | 20 | 10 | 1,00
001535 | 177 | 2014-04-30 | 9:54 | 42,61 | 14 | 54,25 | 20 | 10 | 1,00
001538 | 177 | 2014-05-15 | 9:09 | 34,33 | 29 | 43,71 | 20 | 10 | 1,00
001537 | 177 | 2014-05-16 | 13:10 | 35,08 | 30 | 44,67 | 20 | 10 | 1,00
001544 | 178 | 2014-04-29 | 10:29 | 25,24 | 13 | 32,14 | 20 | 10 | 1,00
001541 | 178 | 2014-05-05 | 7:42 | 39,28 | 19 | 50,01 | 20 | 10 | 1,00
001543 | 178 | 2014-05-05 | 8:48 | 38,90 | 19 | 49,53 | 20 | 10 | 1,00
001546 | 178 | 2014-05-15 | 8:46 | 36,82 | 29 | 46,88 | 20 | 10 | 1,00
001545 | 178 | 2014-05-15 | 10:48 | 38,13 | 29 | 48,55 | 20 | 10 | 1,00
001551 | 179 | 2014-04-29 | 9:11 | 36,97 | 13 | 47,07 | 20 | 10 | 1,00
001552 | 179 | 2014-05-02 | 11:03 | 42,64 | 16 | 54,29 | 20 | 10 | 1,00
001549 | 179 | 2014-05-02 | 16:11 | 41,02 | 16 | 52,23 | 20 | 10 | 1,00
001550 | 179 | 2014-05-03 | 13:03 | 43,69 | 17 | 55,63 | 20 | 10 | 1,00
001554 | 179 | 2014-05-15 | 9:34 | 39,38 | 29 | 50,14 | 20 | 10 | 1,00
001553 | 179 | 2014-05-15 | 9:49 | 39,22 | 29 | 49,94 | 20 | 10 | 1,00
000160 | 18 | 2014-04-23 | 13:32 | 29,23 | 13 | 37,22 | 20 | 10 | 1,00
000161 | 18 | 2014-04-23 | 13:37 | 25,69 | 13 | 32,71 | 20 | 10 | 1,00
000163 | 18 | 2014-04-25 | 9:22 | 36,99 | 15 | 47,10 | 20 | 10 | 1,00
000162 | 18 | 2014-04-25 | 9:31 | 34,80 | 15 | 44,31 | 20 | 10 | 1,00
000165 | 18 | 2014-05-09 | 9:24 | 34,33 | 29 | 43,71 | 20 | 10 | 1,00
000164 | 18 | 2014-05-09 | 9:30 | 32,67 | 29 | 41,60 | 20 | 10 | 1,00
001684 | 180 | 2014-04-29 | 8:37 | 38,65 | 13 | 49,21 | 20 | 10 | 1,00
001682 | 180 | 2014-04-29 | 9:06 | 47,60 | 13 | 60,61 | 20 | 10 | 1,00
001683 | 180 | 2014-05-03 | 12:58 | 42,73 | 17 | 54,41 | 20 | 10 | 1,00
001681 | 180 | 2014-05-03 | 13:29 | 35,38 | 17 | 45,05 | 20 | 10 | 1,00
001686 | 180 | 2014-05-15 | 9:39 | 30,62 | 29 | 38,99 | 20 | 10 | 1,00
001685 | 180 | 2014-05-15 | 9:48 | 36,06 | 29 | 45,91 | 20 | 10 | 1,00
001697 | 181 | 2014-04-29 | 10:52 | 46,07 | 13 | 58,66 | 20 | 10 | 1,00
001698 | 181 | 2014-05-02 | 16:12 | 35,79 | 16 | 45,57 | 20 | 10 | 1,00
001700 | 181 | 2014-05-02 | 16:37 | 43,37 | 16 | 55,22 | 20 | 10 | 1,00
001699 | 181 | 2014-05-02 | 16:38 | 40,22 | 16 | 51,21 | 20 | 10 | 1,00
001701 | 181 | 2014-05-15 | 8:53 | 46,89 | 29 | 59,70 | 20 | 10 | 1,00
001702 | 181 | 2014-05-15 | 8:55 | 40,98 | 29 | 52,18 | 20 | 10 | 1,00
001708 | 182 | 2014-04-29 | 8:19 | 36,38 | 13 | 46,32 | 20 | 10 | 1,00
001705 | 182 | 2014-04-29 | 8:30 | 34,67 | 13 | 44,14 | 20 | 10 | 1,00
001706 | 182 | 2014-04-29 | 8:54 | 41,26 | 13 | 52,53 | 20 | 10 | 1,00
001707 | 182 | 2014-04-29 | 9:51 | 39,16 | 13 | 49,86 | 20 | 10 | 1,00
001709 | 182 | 2014-05-15 | 8:51 | 34,65 | 29 | 44,12 | 20 | 10 | 1,00
001710 | 182 | 2014-05-15 | 9:31 | 41,51 | 29 | 52,85 | 20 | 10 | 1,00
001714 | 183 | 2014-04-29 | 9:03 | 40,11 | 13 | 51,07 | 20 | 10 | 1,00
001713 | 183 | 2014-04-29 | 10:23 | 36,12 | 13 | 45,99 | 20 | 10 | 1,00
001717 | 183 | 2014-05-15 | 11:15 | 38,21 | 29 | 48,65 | 20 | 10 | 1,00
001718 | 183 | 2014-05-16 | 13:16 | 39,87 | 30 | 50,76 | 20 | 10 | 1,00
001722 | 184 | 2014-04-29 | 8:20 | 39,80 | 13 | 50,67 | 20 | 10 | 1,00
001721 | 184 | 2014-04-29 | 9:58 | 46,29 | 13 | 58,94 | 20 | 10 | 1,00
001723 | 184 | 2014-04-29 | 10:00 | 44,60 | 13 | 56,79 | 20 | 10 | 1,00
001726 | 184 | 2014-05-15 | 9:15 | 43,75 | 29 | 55,70 | 20 | 10 | 1,00
001725 | 184 | 2014-05-15 | 9:46 | 46,69 | 29 | 59,45 | 20 | 10 | 1,00
001729 | 185 | 2014-04-29 | 8:16 | 34,70 | 13 | 44,18 | 20 | 10 | 1,00
001730 | 185 | 2014-04-29 | 9:18 | 35,24 | 13 | 44,87 | 20 | 10 | 1,00
001731 | 185 | 2014-04-29 | 9:55 | 43,28 | 13 | 55,11 | 20 | 10 | 1,00
001732 | 185 | 2014-04-29 | 10:56 | 40,72 | 13 | 51,85 | 20 | 10 | 1,00
001733 | 185 | 2014-05-15 | 8:48 | 38,85 | 29 | 49,47 | 20 | 10 | 1,00
001734 | 185 | 2014-05-15 | 13:28 | 44,08 | 29 | 56,12 | 20 | 10 | 1,00
001691 | 186 | 2014-04-29 | 16:20 | 43,89 | 13 | 55,88 | 20 | 10 | 1,00
001693 | 186 | 2014-04-29 | 16:22 | 37,23 | 13 | 47,40 | 20 | 10 | 1,00
001690 | 186 | 2014-04-29 | 16:41 | 35,95 | 13 | 45,77 | 20 | 10 | 1,00
001692 | 186 | 2014-05-03 | 14:02 | 41,84 | 17 | 53,27 | 20 | 10 | 1,00
001695 | 186 | 2014-05-15 | 8:50 | 36,59 | 29 | 46,59 | 20 | 10 | 1,00
001694 | 186 | 2014-05-15 | 9:19 | 37,21 | 29 | 47,38 | 20 | 10 | 1,00
001961 | 187 | 2014-04-29 | 16:25 | 24,55 | 10 | 31,26 | 20 | 10 | 1,00
001963 | 187 | 2014-04-29 | 16:28 | 22,27 | 10 | 28,35 | 20 | 10 | 1,00
001960 | 187 | 2014-04-29 | 16:38 | 22,64 | 10 | 28,83 | 20 | 10 | 1,00
001962 | 187 | 2014-04-29 | 16:43 | 22,83 | 10 | 29,07 | 20 | 10 | 1,00
001970 | 188 | 2014-04-29 | 16:11 | 23,23 | 10 | 29,58 | 20 | 10 | 1,00
001971 | 188 | 2014-04-29 | 16:19 | 20,24 | 10 | 25,77 | 20 | 10 | 1,00
001968 | 188 | 2014-04-29 | 16:30 | 21,12 | 10 | 26,89 | 20 | 10 | 1,00
001969 | 188 | 2014-05-06 | 8:20 | 25,43 | 17 | 32,38 | 20 | 10 | 1,00
001979 | 189 | 2014-04-29 | 16:17 | 32,91 | 10 | 41,90 | 20 | 10 | 1,00
001976 | 189 | 2014-04-29 | 16:27 | 29,42 | 10 | 37,46 | 20 | 10 | 1,00
001977 | 189 | 2014-04-29 | 16:33 | 24,31 | 10 | 30,95 | 20 | 10 | 1,00
001978 | 189 | 2014-04-29 | 16:35 | 31,42 | 10 | 40,01 | 20 | 10 | 1,00
000168 | 19 | 2014-04-23 | 8:29 | 32,05 | 13 | 40,81 | 20 | 10 | 1,00
000169 | 19 | 2014-04-23 | 8:38 | 28,88 | 13 | 36,77 | 20 | 10 | 1,00
000171 | 19 | 2014-04-25 | 9:09 | 38,08 | 15 | 48,48 | 20 | 10 | 1,00
000170 | 19 | 2014-04-25 | 9:35 | 40,63 | 15 | 51,73 | 20 | 10 | 1,00
000173 | 19 | 2014-05-09 | 9:27 | 42,61 | 29 | 54,25 | 20 | 10 | 1,00
000172 | 19 | 2014-05-09 | 9:32 | 41,05 | 29 | 52,27 | 20 | 10 | 1,00
001986 | 190 | 2014-04-29 | 16:12 | 29,87 | 10 | 38,03 | 20 | 10 | 1,00
001985 | 190 | 2014-04-29 | 16:15 | 28,84 | 10 | 36,72 | 20 | 10 | 1,00
001987 | 190 | 2014-04-29 | 16:39 | 25,83 | 10 | 32,89 | 20 | 10 | 1,00
001984 | 190 | 2014-04-29 | 16:48 | 23,83 | 10 | 30,34 | 20 | 10 | 1,00
001988 | 190 | 2014-05-19 | 14:19 | 34,02 | 30 | 43,32 | 20 | 10 | 1,00
001989 | 190 | 2014-05-19 | 16:02 | 27,43 | 30 | 34,92 | 20 | 10 | 1,00
001993 | 191 | 2014-04-29 | 16:07 | 34,38 | 10 | 43,77 | 20 | 10 | 1,00
001995 | 191 | 2014-04-29 | 16:24 | 25,70 | 10 | 32,72 | 20 | 10 | 1,00
001994 | 191 | 2014-04-29 | 16:42 | 31,89 | 10 | 40,60 | 20 | 10 | 1,00
001992 | 191 | 2014-04-29 | 16:46 | 31,91 | 10 | 40,63 | 20 | 10 | 1,00
001997 | 191 | 2014-05-19 | 14:54 | 31,61 | 30 | 40,25 | 20 | 10 | 1,00
001996 | 191 | 2014-05-19 | 16:07 | 31,22 | 30 | 39,75 | 20 | 10 | 1,00
002002 | 192 | 2014-05-02 | 9:11 | 30,04 | 13 | 38,25 | 20 | 10 | 1,00
002000 | 192 | 2014-05-02 | 11:13 | 27,77 | 13 | 35,36 | 20 | 10 | 1,00
002001 | 192 | 2014-05-02 | 16:24 | 26,67 | 13 | 33,96 | 20 | 10 | 1,00
002003 | 192 | 2014-05-02 | 16:30 | 29,53 | 13 | 37,60 | 20 | 10 | 1,00
002005 | 192 | 2014-05-19 | 16:10 | 35,82 | 30 | 45,61 | 20 | 10 | 1,00
002004 | 192 | 2014-05-19 | 16:23 | 26,19 | 30 | 33,35 | 20 | 10 | 1,00
002009 | 193 | 2014-05-02 | 11:08 | 31,25 | 13 | 39,79 | 20 | 10 | 1,00
002011 | 193 | 2014-05-02 | 16:16 | 32,59 | 13 | 41,49 | 20 | 10 | 1,00
002008 | 193 | 2014-05-02 | 16:26 | 34,89 | 13 | 44,42 | 20 | 10 | 1,00
002013 | 193 | 2014-05-19 | 15:38 | 36,50 | 30 | 46,47 | 20 | 10 | 1,00
002012 | 193 | 2014-05-19 | 16:09 | 29,76 | 30 | 37,89 | 20 | 10 | 1,00
002017 | 194 | 2014-05-02 | 8:25 | 33,37 | 13 | 42,49 | 20 | 10 | 1,00
002018 | 194 | 2014-05-02 | 10:29 | 30,25 | 13 | 38,52 | 20 | 10 | 1,00
002019 | 194 | 2014-05-02 | 16:09 | 36,83 | 13 | 46,89 | 20 | 10 | 1,00
002016 | 194 | 2014-05-02 | 16:22 | 31,71 | 13 | 40,37 | 20 | 10 | 1,00
002020 | 194 | 2014-05-19 | 14:31 | 38,70 | 30 | 49,27 | 20 | 10 | 1,00
002021 | 194 | 2014-05-19 | 14:58 | 38,84 | 30 | 49,45 | 20 | 10 | 1,00
002024 | 195 | 2014-05-02 | 8:42 | 29,28 | 13 | 37,28 | 20 | 10 | 1,00
002025 | 195 | 2014-05-02 | 16:08 | 31,38 | 13 | 39,95 | 20 | 10 | 1,00
002027 | 195 | 2014-05-02 | 16:20 | 31,56 | 13 | 40,18 | 20 | 10 | 1,00
002026 | 195 | 2014-05-02 | 16:31 | 28,76 | 13 | 36,62 | 20 | 10 | 1,00
002028 | 195 | 2014-05-19 | 14:23 | 34,31 | 30 | 43,68 | 20 | 10 | 1,00
002029 | 195 | 2014-05-19 | 15:30 | 33,03 | 30 | 42,06 | 20 | 10 | 1,00
002035 | 196 | 2014-04-29 | 16:05 | 30,28 | 10 | 38,55 | 20 | 10 | 1,00
002033 | 196 | 2014-04-29 | 16:09 | 36,70 | 10 | 46,73 | 20 | 10 | 1,00
002032 | 196 | 2014-04-29 | 16:31 | 32,34 | 10 | 41,18 | 20 | 10 | 1,00
002034 | 196 | 2014-04-29 | 16:36 | 34,35 | 10 | 43,74 | 20 | 10 | 1,00
002036 | 196 | 2014-05-19 | 16:15 | 35,45 | 30 | 45,14 | 20 | 10 | 1,00
002037 | 196 | 2014-05-19 | 16:25 | 33,17 | 30 | 42,23 | 20 | 10 | 1,00
002041 | 197 | 2014-04-29 | 16:04 | 31,51 | 10 | 40,12 | 20 | 10 | 1,00
002043 | 197 | 2014-04-29 | 16:45 | 29,66 | 10 | 37,76 | 20 | 10 | 1,00
002040 | 197 | 2014-04-29 | 17:00 | 31,73 | 10 | 40,40 | 20 | 10 | 1,00
002042 | 197 | 2014-05-02 | 16:17 | 29,43 | 13 | 37,47 | 20 | 10 | 1,00
002044 | 197 | 2014-05-19 | 15:40 | 29,33 | 30 | 37,34 | 20 | 10 | 1,00
002045 | 197 | 2014-05-19 | 15:59 | 36,72 | 30 | 46,75 | 20 | 10 | 1,00
002048 | 198 | 2014-04-29 | 16:57 | 27,83 | 10 | 35,43 | 20 | 10 | 1,00
002050 | 198 | 2014-05-02 | 9:39 | 30,54 | 13 | 38,88 | 20 | 10 | 1,00
002049 | 198 | 2014-05-02 | 16:29 | 29,04 | 13 | 36,97 | 20 | 10 | 1,00
002051 | 198 | 2014-05-03 | 13:49 | 27,74 | 14 | 35,32 | 20 | 10 | 1,00
002052 | 198 | 2014-05-19 | 13:28 | 36,38 | 30 | 46,32 | 20 | 10 | 1,00
002053 | 198 | 2014-05-19 | 15:08 | 30,85 | 30 | 39,28 | 20 | 10 | 1,00
002058 | 199 | 2014-04-29 | 16:14 | 31,49 | 10 | 40,09 | 20 | 10 | 1,00
002059 | 199 | 2014-04-29 | 17:05 | 32,76 | 10 | 41,71 | 20 | 10 | 1,00
002057 | 199 | 2014-05-02 | 16:19 | 33,39 | 13 | 42,51 | 20 | 10 | 1,00
002056 | 199 | 2014-05-02 | 16:26 | 32,54 | 13 | 41,43 | 20 | 10 | 1,00
002061 | 199 | 2014-05-19 | 15:41 | 33,53 | 30 | 42,69 | 20 | 10 | 1,00
002060 | 199 | 2014-05-19 | 15:50 | 31,80 | 30 | 40,49 | 20 | 10 | 1,00
000017 | 2 | 2014-04-17 | 15:34 | 21,97 | 8 | 27,97 | 20 | 10 | 1,00
000018 | 2 | 2014-04-17 | 15:59 | 25,13 | 8 | 32,00 | 20 | 10 | 1,00
000016 | 2 | 2014-04-22 | 7:55 | 21,83 | 13 | 27,79 | 20 | 10 | 1,00
000015 | 2 | 2014-04-22 | 8:48 | 22,19 | 13 | 28,25 | 20 | 10 | 1,00
000019 | 2 | 2014-05-08 | 15:30 | 23,28 | 29 | 29,64 | 20 | 10 | 1,00
000020 | 2 | 2014-05-09 | 8:49 | 24,81 | 30 | 31,59 | 20 | 10 | 1,00
000475 | 20 | 2014-04-23 | 8:53 | 15,35 | 13 | 19,54 | 20 | 10 | 1,00
000474 | 20 | 2014-04-23 | 8:58 | 12,43 | 13 | 15,83 | 20 | 10 | 1,00
000476 | 20 | 2014-04-25 | 9:07 | 16,51 | 15 | 21,02 | 20 | 10 | 1,00
000477 | 20 | 2014-04-25 | 10:08 | 16,09 | 15 | 20,49 | 20 | 10 | 1,00
000478 | 20 | 2014-05-09 | 9:22 | 14,88 | 29 | 18,95 | 20 | 10 | 1,00
000479 | 20 | 2014-05-09 | 9:25 | 14,65 | 29 | 18,65 | 20 | 10 | 1,00
001953 | 200 | 2014-05-02 | 8:20 | 18,59 | 13 | 23,67 | 20 | 10 | 1,00
001952 | 200 | 2014-05-02 | 9:10 | 19,87 | 13 | 25,30 | 20 | 10 | 1,00
001954 | 200 | 2014-05-03 | 13:43 | 17,74 | 14 | 22,59 | 20 | 10 | 1,00
001955 | 200 | 2014-05-06 | 13:31 | 18,49 | 17 | 23,54 | 20 | 10 | 1,00
001957 | 200 | 2014-05-19 | 15:48 | 19,34 | 30 | 24,62 | 20 | 10 | 1,00
001956 | 200 | 2014-05-19 | 16:01 | 17,61 | 30 | 22,42 | 20 | 10 | 1,00
001841 | 201 | 2014-05-02 | 10:23 | 37,30 | 10 | 47,49 | 20 | 10 | 1,00
001846 | 201 | 2014-05-02 | 11:24 | 34,94 | 10 | 44,49 | 20 | 10 | 1,00
001843 | 201 | 2014-05-05 | 8:16 | 35,86 | 13 | 45,66 | 20 | 10 | 1,00
001842 | 201 | 2014-05-06 | 14:28 | 36,37 | 14 | 46,31 | 20 | 10 | 1,00
001844 | 201 | 2014-05-21 | 10:07 | 40,64 | 29 | 51,74 | 20 | 10 | 1,00
001845 | 201 | 2014-05-21 | 11:03 | 40,88 | 29 | 52,05 | 20 | 10 | 1,00
001856 | 202 | 2014-05-02 | 8:13 | 28,47 | 10 | 36,25 | 20 | 10 | 1,00
001857 | 202 | 2014-05-02 | 8:18 | 29,18 | 10 | 37,15 | 20 | 10 | 1,00
001858 | 202 | 2014-05-06 | 13:56 | 30,76 | 14 | 39,16 | 20 | 10 | 1,00
001859 | 202 | 2014-05-06 | 14:31 | 31,81 | 14 | 40,50 | 20 | 10 | 1,00
001861 | 202 | 2014-05-21 | 10:50 | 36,81 | 29 | 46,87 | 20 | 10 | 1,00
001860 | 202 | 2014-05-21 | 10:58 | 33,81 | 29 | 43,05 | 20 | 10 | 1,00
005017 | 203 | 2014-05-06 | 16:51 | 23,13 | 13 | 29,45 | 20 | 10 | 1,00
005018 | 203 | 2014-05-06 | 16:52 | 21,79 | 13 | 27,74 | 20 | 10 | 1,00
005019 | 203 | 2014-05-15 | 10:20 | 23,56 | 22 | 30,00 | 20 | 10 | 1,00
005020 | 203 | 2014-05-15 | 10:21 | 24,16 | 22 | 30,76 | 20 | 10 | 1,00
005022 | 203 | 2014-05-22 | 16:39 | 25,03 | 29 | 31,87 | 20 | 10 | 1,00
005021 | 203 | 2014-05-22 | 16:40 | 24,78 | 29 | 31,55 | 20 | 10 | 1,00
001865 | 204 | 2014-05-02 | 8:37 | 32,51 | 9 | 41,39 | 20 | 10 | 1,00
001864 | 204 | 2014-05-02 | 8:44 | 31,44 | 9 | 40,03 | 20 | 10 | 1,00
001866 | 204 | 2014-05-03 | 14:03 | 31,04 | 10 | 39,52 | 20 | 10 | 1,00
001867 | 204 | 2014-05-06 | 11:23 | 31,31 | 13 | 39,87 | 20 | 10 | 1,00
001869 | 204 | 2014-05-21 | 16:54 | 41,59 | 28 | 52,95 | 20 | 10 | 1,00
001868 | 204 | 2014-05-22 | 7:58 | 40,87 | 29 | 52,04 | 20 | 10 | 1,00
001874 | 205 | 2014-04-30 | 11:17 | 34,40 | 7 | 43,80 | 20 | 10 | 1,00
001873 | 205 | 2014-05-02 | 9:48 | 36,06 | 9 | 45,91 | 20 | 10 | 1,00
001875 | 205 | 2014-05-06 | 8:19 | 37,45 | 13 | 47,68 | 20 | 10 | 1,00
001876 | 205 | 2014-05-21 | 16:20 | 38,24 | 28 | 48,69 | 20 | 10 | 1,00
001877 | 205 | 2014-05-21 | 16:50 | 42,49 | 28 | 54,10 | 20 | 10 | 1,00
001880 | 206 | 2014-05-02 | 8:39 | 31,27 | 9 | 39,81 | 20 | 10 | 1,00
001883 | 206 | 2014-05-05 | 8:12 | 33,59 | 12 | 42,77 | 20 | 10 | 1,00
001881 | 206 | 2014-05-05 | 8:23 | 34,50 | 12 | 43,93 | 20 | 10 | 1,00
001882 | 206 | 2014-05-05 | 8:50 | 33,19 | 12 | 42,26 | 20 | 10 | 1,00
001885 | 206 | 2014-05-22 | 9:13 | 36,96 | 29 | 47,06 | 20 | 10 | 1,00
001884 | 206 | 2014-05-22 | 9:15 | 38,93 | 29 | 49,57 | 20 | 10 | 1,00
002113 | 207 | 2014-05-02 | 9:28 | 24,87 | 9 | 31,67 | 20 | 10 | 1,00
002112 | 207 | 2014-05-02 | 10:13 | 23,91 | 9 | 30,44 | 20 | 10 | 1,00
002114 | 207 | 2014-05-06 | 9:13 | 26,89 | 13 | 34,24 | 20 | 10 | 1,00
002115 | 207 | 2014-05-15 | 10:15 | 28,64 | 22 | 36,47 | 20 | 10 | 1,00
002116 | 207 | 2014-05-21 | 15:56 | 28,87 | 28 | 36,76 | 20 | 10 | 1,00
002117 | 207 | 2014-05-22 | 8:16 | 28,33 | 29 | 36,07 | 20 | 10 | 1,00
001737 | 208 | 2014-05-06 | 16:41 | 28,32 | 12 | 36,06 | 20 | 10 | 1,00
001738 | 208 | 2014-05-06 | 16:43 | 40,77 | 12 | 51,91 | 20 | 10 | 1,00
001739 | 208 | 2014-05-06 | 16:45 | 37,98 | 12 | 48,36 | 20 | 10 | 1,00
001736 | 208 | 2014-05-15 | 10:17 | 41,41 | 21 | 52,72 | 20 | 10 | 1,00
001740 | 208 | 2014-05-22 | 15:13 | 39,24 | 28 | 49,96 | 20 | 10 | 1,00
001741 | 208 | 2014-05-22 | 15:31 | 29,36 | 28 | 37,38 | 20 | 10 | 1,00
001745 | 209 | 2014-05-02 | 9:20 | 39,02 | 8 | 49,68 | 20 | 10 | 1,00
001744 | 209 | 2014-05-02 | 16:20 | 40,39 | 8 | 51,43 | 20 | 10 | 1,00
001747 | 209 | 2014-05-02 | 17:01 | 38,21 | 8 | 48,65 | 20 | 10 | 1,00
001746 | 209 | 2014-05-02 | 17:03 | 38,93 | 8 | 49,57 | 20 | 10 | 1,00
001749 | 209 | 2014-05-22 | 15:35 | 36,09 | 28 | 45,95 | 20 | 10 | 1,00
001748 | 209 | 2014-05-22 | 15:44 | 40,59 | 28 | 51,68 | 20 | 10 | 1,00
000483 | 21 | 2014-04-23 | 8:50 | 17,76 | 13 | 22,61 | 20 | 10 | 1,00
000482 | 21 | 2014-04-23 | 8:54 | 15,75 | 13 | 20,05 | 20 | 10 | 1,00
000484 | 21 | 2014-04-25 | 9:49 | 20,75 | 15 | 26,42 | 20 | 10 | 1,00
000485 | 21 | 2014-04-25 | 10:04 | 20,06 | 15 | 25,54 | 20 | 10 | 1,00
000487 | 21 | 2014-05-09 | 9:21 | 18,25 | 29 | 23,24 | 20 | 10 | 1,00
000486 | 21 | 2014-05-09 | 9:37 | 20,16 | 29 | 25,67 | 20 | 10 | 1,00
001753 | 210 | 2014-05-02 | 8:15 | 39,55 | 8 | 50,36 | 20 | 10 | 1,00
001752 | 210 | 2014-05-02 | 10:25 | 39,32 | 8 | 50,06 | 20 | 10 | 1,00
001755 | 210 | 2014-05-02 | 16:51 | 40,50 | 8 | 51,57 | 20 | 10 | 1,00
001754 | 210 | 2014-05-02 | 17:06 | 40,14 | 8 | 51,11 | 20 | 10 | 1,00
001756 | 210 | 2014-05-22 | 14:44 | 41,99 | 28 | 53,46 | 20 | 10 | 1,00
001757 | 210 | 2014-05-22 | 15:27 | 39,59 | 28 | 50,41 | 20 | 10 | 1,00
001761 | 211 | 2014-05-02 | 9:34 | 38,49 | 8 | 49,01 | 20 | 10 | 1,00
001760 | 211 | 2014-05-02 | 11:27 | 36,82 | 8 | 46,88 | 20 | 10 | 1,00
001762 | 211 | 2014-05-02 | 16:50 | 40,82 | 8 | 51,97 | 20 | 10 | 1,00
001763 | 211 | 2014-05-03 | 12:43 | 37,94 | 9 | 48,31 | 20 | 10 | 1,00
001764 | 211 | 2014-05-22 | 14:42 | 38,36 | 28 | 48,84 | 20 | 10 | 1,00
001765 | 211 | 2014-05-22 | 14:50 | 41,79 | 28 | 53,21 | 20 | 10 | 1,00
001769 | 212 | 2014-05-02 | 8:21 | 31,11 | 8 | 39,61 | 20 | 10 | 1,00
001768 | 212 | 2014-05-02 | 9:30 | 30,63 | 8 | 39,00 | 20 | 10 | 1,00
001770 | 212 | 2014-05-02 | 17:26 | 29,40 | 8 | 37,43 | 20 | 10 | 1,00
001771 | 212 | 2014-05-03 | 13:00 | 27,87 | 9 | 35,49 | 20 | 10 | 1,00
001772 | 212 | 2014-05-22 | 14:41 | 31,87 | 28 | 40,58 | 20 | 10 | 1,00
001773 | 212 | 2014-05-22 | 15:26 | 32,17 | 28 | 40,96 | 20 | 10 | 1,00
001777 | 213 | 2014-05-02 | 9:50 | 32,51 | 8 | 41,39 | 20 | 10 | 1,00
001776 | 213 | 2014-05-02 | 10:41 | 30,77 | 8 | 39,18 | 20 | 10 | 1,00
001778 | 213 | 2014-05-02 | 16:53 | 32,80 | 8 | 41,76 | 20 | 10 | 1,00
001779 | 213 | 2014-05-02 | 17:07 | 32,58 | 8 | 41,48 | 20 | 10 | 1,00
001780 | 213 | 2014-05-22 | 15:53 | 28,27 | 28 | 35,99 | 20 | 10 | 1,00
001781 | 213 | 2014-05-22 | 16:22 | 26,80 | 28 | 34,12 | 20 | 10 | 1,00
001784 | 214 | 2014-05-02 | 10:11 | 37,36 | 8 | 47,57 | 20 | 10 | 1,00
001785 | 214 | 2014-05-02 | 16:35 | 38,99 | 8 | 49,64 | 20 | 10 | 1,00
001786 | 214 | 2014-05-02 | 16:42 | 36,32 | 8 | 46,24 | 20 | 10 | 1,00
001787 | 214 | 2014-05-02 | 17:14 | 38,81 | 8 | 49,41 | 20 | 10 | 1,00
001789 | 214 | 2014-05-22 | 16:10 | 38,54 | 28 | 49,07 | 20 | 10 | 1,00
001788 | 214 | 2014-05-22 | 16:27 | 40,95 | 28 | 52,14 | 20 | 10 | 1,00
001795 | 215 | 2014-05-02 | 17:00 | 40,86 | 8 | 52,02 | 20 | 10 | 1,00
001794 | 215 | 2014-05-03 | 11:13 | 30,85 | 9 | 39,28 | 20 | 10 | 1,00
001793 | 215 | 2014-05-03 | 12:49 | 34,08 | 9 | 43,39 | 20 | 10 | 1,00
001792 | 215 | 2014-05-03 | 13:10 | 36,93 | 9 | 47,02 | 20 | 10 | 1,00
001796 | 215 | 2014-05-22 | 14:57 | 41,37 | 28 | 52,67 | 20 | 10 | 1,00
001797 | 215 | 2014-05-22 | 15:22 | 44,42 | 28 | 56,56 | 20 | 10 | 1,00
001800 | 216 | 2014-04-30 | 10:16 | 28,77 | 6 | 36,63 | 20 | 10 | 1,00
001801 | 216 | 2014-04-30 | 10:37 | 33,77 | 6 | 43,00 | 20 | 10 | 1,00
001803 | 216 | 2014-05-02 | 16:54 | 25,22 | 8 | 32,11 | 20 | 10 | 1,00
001802 | 216 | 2014-05-02 | 17:24 | 32,21 | 8 | 41,01 | 20 | 10 | 1,00
001805 | 216 | 2014-05-22 | 16:13 | 32,63 | 28 | 41,55 | 20 | 10 | 1,00
001804 | 216 | 2014-05-22 | 16:35 | 41,40 | 28 | 52,71 | 20 | 10 | 1,00
001809 | 217 | 2014-04-29 | 16:50 | 36,55 | 5 | 46,54 | 20 | 10 | 1,00
001808 | 217 | 2014-04-30 | 11:07 | 34,52 | 6 | 43,95 | 20 | 10 | 1,00
001810 | 217 | 2014-05-02 | 17:19 | 35,19 | 8 | 44,81 | 20 | 10 | 1,00
001811 | 217 | 2014-05-03 | 12:52 | 36,43 | 9 | 46,38 | 20 | 10 | 1,00
001812 | 217 | 2014-05-22 | 15:01 | 41,66 | 28 | 53,04 | 20 | 10 | 1,00
001813 | 217 | 2014-05-22 | 15:42 | 41,51 | 28 | 52,85 | 20 | 10 | 1,00
001817 | 218 | 2014-04-30 | 10:25 | 36,25 | 6 | 46,15 | 20 | 10 | 1,00
001816 | 218 | 2014-04-30 | 10:26 | 38,82 | 6 | 49,43 | 20 | 10 | 1,00
001819 | 218 | 2014-05-03 | 10:58 | 29,58 | 9 | 37,66 | 20 | 10 | 1,00
001818 | 218 | 2014-05-03 | 12:40 | 38,38 | 9 | 48,87 | 20 | 10 | 1,00
001821 | 218 | 2014-05-22 | 14:38 | 42,22 | 28 | 53,76 | 20 | 10 | 1,00
001820 | 218 | 2014-05-22 | 15:32 | 42,54 | 28 | 54,16 | 20 | 10 | 1,00
001825 | 219 | 2014-05-02 | 8:47 | 32,83 | 8 | 41,80 | 20 | 10 | 1,00
001824 | 219 | 2014-05-02 | 16:24 | 31,31 | 8 | 39,87 | 20 | 10 | 1,00
001827 | 219 | 2014-05-03 | 13:06 | 32,60 | 9 | 41,51 | 20 | 10 | 1,00
001826 | 219 | 2014-05-03 | 13:16 | 32,02 | 9 | 40,77 | 20 | 10 | 1,00
001829 | 219 | 2014-05-22 | 14:47 | 37,64 | 28 | 47,92 | 20 | 10 | 1,00
001828 | 219 | 2014-05-22 | 14:59 | 37,52 | 28 | 47,77 | 20 | 10 | 1,00
000466 | 22 | 2014-04-23 | 9:00 | 12,28 | 13 | 15,64 | 20 | 10 | 1,00
000467 | 22 | 2014-04-23 | 10:21 | 16,20 | 13 | 20,63 | 20 | 10 | 1,00
000469 | 22 | 2014-04-25 | 9:53 | 16,56 | 15 | 21,08 | 20 | 10 | 1,00
000468 | 22 | 2014-04-25 | 9:58 | 16,97 | 15 | 21,61 | 20 | 10 | 1,00
000471 | 22 | 2014-05-09 | 9:54 | 17,08 | 29 | 21,75 | 20 | 10 | 1,00
000470 | 22 | 2014-05-09 | 9:59 | 16,55 | 29 | 21,07 | 20 | 10 | 1,00
002226 | 220 | 2014-05-02 | 10:35 | 35,66 | 8 | 45,40 | 20 | 10 | 1,00
002225 | 220 | 2014-05-02 | 16:13 | 32,82 | 8 | 41,79 | 20 | 10 | 1,00
002228 | 220 | 2014-05-03 | 12:57 | 37,47 | 9 | 47,71 | 20 | 10 | 1,00
002227 | 220 | 2014-05-05 | 8:54 | 29,57 | 11 | 37,65 | 20 | 10 | 1,00
002229 | 220 | 2014-05-22 | 15:02 | 37,18 | 28 | 47,34 | 20 | 10 | 1,00
002230 | 220 | 2014-05-22 | 16:18 | 38,33 | 28 | 48,80 | 20 | 10 | 1,00
005010 | 221 | 2014-05-02 | 10:19 | 19,74 | 8 | 25,13 | 20 | 10 | 1,00
005009 | 221 | 2014-05-02 | 16:33 | 19,98 | 8 | 25,44 | 20 | 10 | 1,00
005011 | 221 | 2014-05-02 | 17:20 | 18,56 | 8 | 23,63 | 20 | 10 | 1,00
005012 | 221 | 2014-05-02 | 17:27 | 19,92 | 8 | 25,36 | 20 | 10 | 1,00
005014 | 221 | 2014-05-22 | 15:09 | 21,08 | 28 | 26,84 | 20 | 10 | 1,00
005013 | 221 | 2014-05-22 | 15:37 | 21,99 | 28 | 28,00 | 20 | 10 | 1,00
007708 | 222 | 2014-05-02 | 10:21 | 34,09 | 8 | 43,40 | 20 | 10 | 1,00
007709 | 222 | 2014-05-02 | 16:15 | 33,77 | 8 | 43,00 | 20 | 10 | 1,00
007710 | 222 | 2014-05-02 | 16:45 | 33,42 | 8 | 42,55 | 20 | 10 | 1,00
007711 | 222 | 2014-05-02 | 16:56 | 37,03 | 8 | 47,15 | 20 | 10 | 1,00
007713 | 222 | 2014-05-22 | 15:46 | 39,53 | 28 | 50,33 | 20 | 10 | 1,00
007712 | 222 | 2014-05-22 | 16:29 | 28,60 | 28 | 36,41 | 20 | 10 | 1,00
007716 | 223 | 2014-05-02 | 9:27 | 30,81 | 8 | 39,23 | 20 | 10 | 1,00
007717 | 223 | 2014-05-02 | 10:01 | 34,62 | 8 | 44,08 | 20 | 10 | 1,00
007719 | 223 | 2014-05-02 | 17:04 | 32,16 | 8 | 40,95 | 20 | 10 | 1,00
007718 | 223 | 2014-05-02 | 17:17 | 35,39 | 8 | 45,06 | 20 | 10 | 1,00
007721 | 223 | 2014-05-22 | 15:29 | 37,73 | 28 | 48,04 | 20 | 10 | 1,00
007720 | 223 | 2014-05-22 | 16:33 | 41,53 | 28 | 52,88 | 20 | 10 | 1,00
001889 | 224 | 2014-05-02 | 8:29 | 31,99 | 8 | 40,73 | 20 | 10 | 1,00
001890 | 224 | 2014-05-02 | 16:13 | 34,36 | 8 | 43,75 | 20 | 10 | 1,00
001891 | 224 | 2014-05-02 | 16:57 | 35,77 | 8 | 45,54 | 20 | 10 | 1,00
001892 | 224 | 2014-05-02 | 16:58 | 33,73 | 8 | 42,95 | 20 | 10 | 1,00
001894 | 224 | 2014-05-22 | 15:38 | 35,99 | 28 | 45,82 | 20 | 10 | 1,00
001893 | 224 | 2014-05-22 | 16:15 | 26,29 | 28 | 33,47 | 20 | 10 | 1,00
001897 | 225 | 2014-05-02 | 8:51 | 34,55 | 8 | 43,99 | 20 | 10 | 1,00
001896 | 225 | 2014-05-02 | 10:09 | 32,28 | 8 | 41,10 | 20 | 10 | 1,00
001899 | 225 | 2014-05-02 | 17:08 | 30,86 | 8 | 39,29 | 20 | 10 | 1,00
001898 | 225 | 2014-05-02 | 17:22 | 31,65 | 8 | 40,30 | 20 | 10 | 1,00
001900 | 225 | 2014-05-22 | 14:54 | 42,42 | 28 | 54,01 | 20 | 10 | 1,00
001901 | 225 | 2014-05-22 | 15:18 | 34,26 | 28 | 43,62 | 20 | 10 | 1,00
001905 | 226 | 2014-05-02 | 9:23 | 23,55 | 8 | 29,98 | 20 | 10 | 1,00
001904 | 226 | 2014-05-02 | 16:28 | 23,05 | 8 | 29,35 | 20 | 10 | 1,00
001907 | 226 | 2014-05-02 | 16:41 | 24,54 | 8 | 31,25 | 20 | 10 | 1,00
001906 | 226 | 2014-05-02 | 16:47 | 23,87 | 8 | 30,39 | 20 | 10 | 1,00
001909 | 226 | 2014-05-22 | 15:07 | 22,76 | 28 | 28,98 | 20 | 10 | 1,00
001908 | 226 | 2014-05-22 | 16:05 | 26,73 | 28 | 34,03 | 20 | 10 | 1,00
001229 | 227 | 2014-04-30 | 8:58 | 34,05 | 14 | 43,35 | 20 | 10 | 1,00
001232 | 227 | 2014-04-30 | 10:18 | 36,32 | 14 | 46,24 | 20 | 10 | 1,00
001233 | 227 | 2014-04-30 | 10:30 | 35,23 | 14 | 44,86 | 20 | 10 | 1,00
001230 | 227 | 2014-04-30 | 10:46 | 34,56 | 14 | 44,00 | 20 | 10 | 1,00
001234 | 227 | 2014-05-15 | 9:17 | 33,52 | 29 | 42,68 | 20 | 10 | 1,00
001235 | 227 | 2014-05-15 | 9:27 | 35,22 | 29 | 44,84 | 20 | 10 | 1,00
001240 | 228 | 2014-04-30 | 8:27 | 39,47 | 14 | 50,25 | 20 | 10 | 1,00
001238 | 228 | 2014-04-30 | 9:58 | 39,62 | 14 | 50,45 | 20 | 10 | 1,00
001237 | 228 | 2014-04-30 | 10:41 | 40,35 | 14 | 51,38 | 20 | 10 | 1,00
001239 | 228 | 2014-04-30 | 11:05 | 40,18 | 14 | 51,16 | 20 | 10 | 1,00
001242 | 228 | 2014-05-15 | 13:31 | 46,50 | 29 | 59,21 | 20 | 10 | 1,00
001241 | 228 | 2014-05-16 | 14:52 | 35,26 | 30 | 44,89 | 20 | 10 | 1,00
001245 | 229 | 2014-04-30 | 8:29 | 31,20 | 14 | 39,72 | 20 | 10 | 1,00
001248 | 229 | 2014-04-30 | 10:21 | 33,40 | 14 | 42,53 | 20 | 10 | 1,00
001247 | 229 | 2014-04-30 | 10:59 | 31,93 | 14 | 40,65 | 20 | 10 | 1,00
001246 | 229 | 2014-04-30 | 11:13 | 32,31 | 14 | 41,14 | 20 | 10 | 1,00
001249 | 229 | 2014-05-15 | 9:12 | 36,74 | 29 | 46,78 | 20 | 10 | 1,00
001250 | 229 | 2014-05-16 | 13:18 | 37,34 | 30 | 47,54 | 20 | 10 | 1,00
007514 | 23 | 2014-04-22 | 7:52 | 15,34 | 11 | 19,53 | 20 | 10 | 1,00
007513 | 23 | 2014-04-22 | 15:50 | 13,76 | 11 | 17,52 | 20 | 10 | 1,00
007518 | 23 | 2014-04-24 | 10:53 | 17,24 | 13 | 21,95 | 20 | 10 | 1,00
007517 | 23 | 2014-04-24 | 13:28 | 17,10 | 13 | 21,77 | 20 | 10 | 1,00
007516 | 23 | 2014-05-09 | 13:57 | 16,97 | 28 | 21,61 | 20 | 10 | 1,00
007515 | 23 | 2014-05-09 | 14:06 | 16,07 | 28 | 20,46 | 20 | 10 | 1,00
001562 | 230 | 2014-04-30 | 8:06 | 28,07 | 14 | 35,74 | 20 | 10 | 1,00
001563 | 230 | 2014-04-30 | 8:08 | 27,50 | 14 | 35,01 | 20 | 10 | 1,00
001561 | 230 | 2014-04-30 | 10:19 | 27,58 | 14 | 35,12 | 20 | 10 | 1,00
001564 | 230 | 2014-05-03 | 13:31 | 28,10 | 17 | 35,78 | 20 | 10 | 1,00
001566 | 230 | 2014-05-15 | 9:51 | 25,48 | 29 | 32,44 | 20 | 10 | 1,00
001565 | 230 | 2014-05-15 | 13:17 | 23,90 | 29 | 30,43 | 20 | 10 | 1,00
001571 | 231 | 2014-04-30 | 8:19 | 27,75 | 14 | 35,33 | 20 | 10 | 1,00
001572 | 231 | 2014-04-30 | 9:02 | 27,60 | 14 | 35,14 | 20 | 10 | 1,00
001569 | 231 | 2014-04-30 | 10:44 | 27,31 | 14 | 34,77 | 20 | 10 | 1,00
001570 | 231 | 2014-05-05 | 7:55 | 29,34 | 19 | 37,36 | 20 | 10 | 1,00
001574 | 231 | 2014-05-16 | 13:32 | 30,57 | 30 | 38,92 | 20 | 10 | 1,00
001573 | 231 | 2014-05-16 | 13:35 | 30,41 | 30 | 38,72 | 20 | 10 | 1,00
000549 | 232 | 2014-04-30 | 10:01 | 17,59 | 14 | 22,40 | 20 | 10 | 1,00
000548 | 232 | 2014-04-30 | 10:28 | 18,40 | 14 | 23,43 | 20 | 10 | 1,00
000547 | 232 | 2014-05-02 | 10:27 | 19,03 | 16 | 24,23 | 20 | 10 | 1,00
000546 | 232 | 2014-05-02 | 11:21 | 18,55 | 16 | 23,62 | 20 | 10 | 1,00
000551 | 232 | 2014-05-15 | 9:08 | 18,40 | 29 | 23,43 | 20 | 10 | 1,00
000550 | 232 | 2014-05-15 | 9:29 | 17,03 | 29 | 21,68 | 20 | 10 | 1,00
000554 | 233 | 2014-04-30 | 10:34 | 13,30 | 14 | 16,93 | 20 | 10 | 1,00
000557 | 233 | 2014-05-02 | 8:49 | 14,44 | 16 | 18,39 | 20 | 10 | 1,00
000555 | 233 | 2014-05-02 | 10:22 | 14,24 | 16 | 18,13 | 20 | 10 | 1,00
000558 | 233 | 2014-05-15 | 8:56 | 13,77 | 29 | 17,53 | 20 | 10 | 1,00
000559 | 233 | 2014-05-15 | 9:13 | 13,85 | 29 | 17,63 | 20 | 10 | 1,00
001913 | 234 | 2014-05-03 | 13:51 | 32,72 | 8 | 41,66 | 20 | 10 | 1,00
001912 | 234 | 2014-05-05 | 8:40 | 38,07 | 10 | 48,47 | 20 | 10 | 1,00
001914 | 234 | 2014-05-05 | 17:01 | 38,76 | 10 | 49,35 | 20 | 10 | 1,00
001915 | 234 | 2014-05-05 | 17:11 | 30,29 | 10 | 38,57 | 20 | 10 | 1,00
001917 | 234 | 2014-05-26 | 9:40 | 33,68 | 31 | 42,88 | 20 | 10 | 1,00
001916 | 234 | 2014-05-26 | 10:10 | 36,40 | 31 | 46,35 | 20 | 10 | 1,00
002163 | 235 | 2014-05-05 | 8:20 | 37,33 | 13 | 47,53 | 20 | 10 | 1,00
002162 | 235 | 2014-05-06 | 8:53 | 39,46 | 14 | 50,24 | 20 | 10 | 1,00
002161 | 235 | 2014-05-06 | 10:19 | 36,52 | 14 | 46,50 | 20 | 10 | 1,00
002164 | 235 | 2014-05-06 | 10:55 | 38,00 | 14 | 48,38 | 20 | 10 | 1,00
002166 | 235 | 2014-05-21 | 10:41 | 42,58 | 29 | 54,21 | 20 | 10 | 1,00
002165 | 235 | 2014-05-21 | 10:57 | 41,47 | 29 | 52,80 | 20 | 10 | 1,00
002169 | 236 | 2014-05-05 | 7:33 | 40,65 | 13 | 51,76 | 20 | 10 | 1,00
002170 | 236 | 2014-05-06 | 8:08 | 39,79 | 14 | 50,66 | 20 | 10 | 1,00
002171 | 236 | 2014-05-06 | 14:00 | 34,14 | 14 | 43,47 | 20 | 10 | 1,00
002172 | 236 | 2014-05-06 | 14:23 | 34,37 | 14 | 43,76 | 20 | 10 | 1,00
002174 | 236 | 2014-05-21 | 10:48 | 41,70 | 29 | 53,09 | 20 | 10 | 1,00
002173 | 236 | 2014-05-21 | 10:54 | 44,17 | 29 | 56,24 | 20 | 10 | 1,00
007586 | 237 | 2014-05-05 | 7:46 | 28,90 | 9 | 36,80 | 20 | 10 | 1,00
007585 | 237 | 2014-05-05 | 7:59 | 29,17 | 9 | 37,14 | 20 | 10 | 1,00
007587 | 237 | 2014-05-05 | 16:21 | 27,70 | 9 | 35,27 | 20 | 10 | 1,00
007589 | 237 | 2014-05-28 | 14:34 | 29,84 | 32 | 37,99 | 20 | 10 | 1,00
007590 | 237 | 2014-05-28 | 15:28 | 30,94 | 32 | 39,39 | 20 | 10 | 1,00
007595 | 238 | 2014-05-05 | 16:20 | 32,81 | 9 | 41,77 | 20 | 10 | 1,00
007596 | 238 | 2014-05-05 | 16:23 | 31,18 | 9 | 39,70 | 20 | 10 | 1,00
007593 | 238 | 2014-05-06 | 8:39 | 29,07 | 10 | 37,01 | 20 | 10 | 1,00
007594 | 238 | 2014-05-06 | 13:38 | 26,61 | 10 | 33,88 | 20 | 10 | 1,00
007597 | 238 | 2014-05-28 | 15:15 | 29,97 | 32 | 38,16 | 20 | 10 | 1,00
007598 | 238 | 2014-05-28 | 15:32 | 32,82 | 32 | 41,79 | 20 | 10 | 1,00
007749 | 239 | 2014-05-05 | 7:36 | 20,15 | 10 | 25,66 | 20 | 10 | 1,00
007748 | 239 | 2014-05-05 | 7:43 | 19,42 | 10 | 24,73 | 20 | 10 | 1,00
007750 | 239 | 2014-05-06 | 11:14 | 15,73 | 11 | 20,03 | 20 | 10 | 1,00
007751 | 239 | 2014-05-06 | 14:30 | 19,94 | 11 | 25,39 | 20 | 10 | 1,00
007752 | 239 | 2014-05-24 | 8:33 | 22,38 | 29 | 28,50 | 20 | 10 | 1,00
007753 | 239 | 2014-05-26 | 10:39 | 24,39 | 31 | 31,05 | 20 | 10 | 1,00
000491 | 24 | 2014-04-23 | 10:41 | 11,64 | 12 | 14,82 | 20 | 10 | 1,00
000490 | 24 | 2014-04-23 | 13:18 | 12,33 | 12 | 15,70 | 20 | 10 | 1,00
000495 | 24 | 2014-04-24 | 10:47 | 13,63 | 13 | 17,35 | 20 | 10 | 1,00
000494 | 24 | 2014-04-24 | 13:34 | 14,71 | 13 | 18,73 | 20 | 10 | 1,00
000493 | 24 | 2014-05-09 | 13:40 | 15,64 | 28 | 19,91 | 20 | 10 | 1,00
000492 | 24 | 2014-05-12 | 10:51 | 16,71 | 31 | 21,28 | 20 | 10 | 1,00
005023 | 240 | 2014-05-03 | 11:09 | 14,27 | 5 | 18,17 | 20 | 10 | 1,00
005024 | 240 | 2014-05-03 | 12:25 | 13,34 | 5 | 16,98 | 20 | 10 | 1,00
005025 | 240 | 2014-05-08 | 8:02 | 14,12 | 10 | 17,98 | 20 | 10 | 1,00
005026 | 240 | 2014-05-08 | 8:07 | 14,81 | 10 | 18,86 | 20 | 10 | 1,00
007765 | 241 | 2014-05-02 | 17:10 | 24,04 | 4 | 30,61 | 20 | 10 | 1,00
007764 | 241 | 2014-05-02 | 17:16 | 21,19 | 4 | 26,98 | 20 | 10 | 1,00
007766 | 241 | 2014-05-08 | 8:04 | 27,32 | 10 | 34,78 | 20 | 10 | 1,00
007767 | 241 | 2014-05-08 | 8:09 | 26,52 | 10 | 33,77 | 20 | 10 | 1,00
007772 | 242 | 2014-05-03 | 12:12 | 30,85 | 5 | 39,28 | 20 | 10 | 1,00
007773 | 242 | 2014-05-03 | 12:27 | 24,29 | 5 | 30,93 | 20 | 10 | 1,00
007775 | 242 | 2014-05-08 | 7:56 | 28,90 | 10 | 36,80 | 20 | 10 | 1,00
007774 | 242 | 2014-05-08 | 9:51 | 30,13 | 10 | 38,36 | 20 | 10 | 1,00
007569 | 243 | 2014-05-03 | 13:36 | 24,89 | 7 | 31,69 | 20 | 10 | 1,00
007570 | 243 | 2014-05-03 | 14:10 | 24,62 | 7 | 31,35 | 20 | 10 | 1,00
007573 | 243 | 2014-05-28 | 14:11 | 28,38 | 32 | 36,13 | 20 | 10 | 1,00
007574 | 243 | 2014-05-28 | 14:23 | 29,81 | 32 | 37,96 | 20 | 10 | 1,00
007578 | 244 | 2014-05-05 | 8:10 | 25,78 | 9 | 32,82 | 20 | 10 | 1,00
007577 | 244 | 2014-05-05 | 8:34 | 28,21 | 9 | 35,92 | 20 | 10 | 1,00
007581 | 244 | 2014-05-28 | 14:58 | 33,36 | 32 | 42,48 | 20 | 10 | 1,00
007582 | 244 | 2014-05-28 | 15:19 | 35,23 | 32 | 44,86 | 20 | 10 | 1,00
007724 | 245 | 2014-05-03 | 14:07 | 32,33 | 8 | 41,16 | 20 | 10 | 1,00
007725 | 245 | 2014-05-06 | 9:00 | 33,07 | 11 | 42,11 | 20 | 10 | 1,00
007726 | 245 | 2014-05-06 | 11:21 | 36,75 | 11 | 46,79 | 20 | 10 | 1,00
007727 | 245 | 2014-05-06 | 13:58 | 31,73 | 11 | 40,40 | 20 | 10 | 1,00
007728 | 245 | 2014-05-26 | 9:17 | 37,97 | 31 | 48,34 | 20 | 10 | 1,00
007729 | 245 | 2014-05-26 | 9:49 | 39,30 | 31 | 50,04 | 20 | 10 | 1,00
007733 | 246 | 2014-05-05 | 8:04 | 29,85 | 10 | 38,01 | 20 | 10 | 1,00
007732 | 246 | 2014-05-05 | 8:45 | 30,96 | 10 | 39,42 | 20 | 10 | 1,00
007735 | 246 | 2014-05-06 | 13:26 | 27,91 | 11 | 35,54 | 20 | 10 | 1,00
007734 | 246 | 2014-05-06 | 13:44 | 32,82 | 11 | 41,79 | 20 | 10 | 1,00
007736 | 246 | 2014-05-26 | 9:36 | 33,82 | 31 | 43,06 | 20 | 10 | 1,00
007737 | 246 | 2014-05-26 | 9:44 | 36,30 | 31 | 46,22 | 20 | 10 | 1,00
007741 | 247 | 2014-05-05 | 8:02 | 31,73 | 10 | 40,40 | 20 | 10 | 1,00
007743 | 247 | 2014-05-05 | 17:20 | 31,21 | 10 | 39,74 | 20 | 10 | 1,00
007742 | 247 | 2014-05-06 | 13:48 | 25,55 | 11 | 32,53 | 20 | 10 | 1,00
007740 | 247 | 2014-05-06 | 14:40 | 29,72 | 11 | 37,84 | 20 | 10 | 1,00
007744 | 247 | 2014-05-26 | 9:37 | 35,55 | 31 | 45,26 | 20 | 10 | 1,00
007745 | 247 | 2014-05-26 | 10:07 | 38,89 | 31 | 49,52 | 20 | 10 | 1,00
002441 | 248 | 2014-05-07 | 8:26 | 27,91 | 8 | 35,54 | 20 | 10 | 1,00
002444 | 248 | 2014-05-08 | 9:15 | 24,85 | 9 | 31,64 | 20 | 10 | 1,00
002442 | 248 | 2014-05-08 | 9:39 | 28,38 | 9 | 36,13 | 20 | 10 | 1,00
002443 | 248 | 2014-05-08 | 10:30 | 27,52 | 9 | 35,04 | 20 | 10 | 1,00
002449 | 249 | 2014-05-07 | 8:01 | 35,65 | 8 | 45,39 | 20 | 10 | 1,00
002450 | 249 | 2014-05-07 | 8:49 | 37,21 | 8 | 47,38 | 20 | 10 | 1,00
002451 | 249 | 2014-05-08 | 9:08 | 40,15 | 9 | 51,12 | 20 | 10 | 1,00
002452 | 249 | 2014-05-08 | 10:43 | 31,88 | 9 | 40,59 | 20 | 10 | 1,00
000499 | 25 | 2014-04-23 | 10:43 | 19,88 | 12 | 25,31 | 20 | 10 | 1,00
000498 | 25 | 2014-04-23 | 13:16 | 29,12 | 12 | 37,08 | 20 | 10 | 1,00
000503 | 25 | 2014-04-24 | 9:50 | 29,22 | 13 | 37,20 | 20 | 10 | 1,00
000502 | 25 | 2014-04-24 | 11:04 | 29,18 | 13 | 37,15 | 20 | 10 | 1,00
000501 | 25 | 2014-05-12 | 10:55 | 31,31 | 31 | 39,87 | 20 | 10 | 1,00
000500 | 25 | 2014-05-12 | 11:04 | 31,28 | 31 | 39,83 | 20 | 10 | 1,00
002457 | 250 | 2014-05-07 | 8:43 | 27,43 | 8 | 34,92 | 20 | 10 | 1,00
002460 | 250 | 2014-05-08 | 8:52 | 29,11 | 9 | 37,06 | 20 | 10 | 1,00
002458 | 250 | 2014-05-08 | 9:49 | 28,06 | 9 | 35,73 | 20 | 10 | 1,00
002459 | 250 | 2014-05-08 | 10:46 | 27,54 | 9 | 35,06 | 20 | 10 | 1,00
002465 | 251 | 2014-05-08 | 7:59 | 35,03 | 9 | 44,60 | 20 | 10 | 1,00
002466 | 251 | 2014-05-08 | 9:48 | 39,04 | 9 | 49,71 | 20 | 10 | 1,00
002467 | 251 | 2014-05-08 | 10:36 | 36,71 | 9 | 46,74 | 20 | 10 | 1,00
002468 | 251 | 2014-05-08 | 10:38 | 36,42 | 9 | 46,37 | 20 | 10 | 1,00
002473 | 252 | 2014-05-07 | 10:36 | 39,36 | 8 | 50,11 | 20 | 10 | 1,00
002475 | 252 | 2014-05-08 | 9:22 | 36,39 | 9 | 46,33 | 20 | 10 | 1,00
002474 | 252 | 2014-05-08 | 9:27 | 33,61 | 9 | 42,79 | 20 | 10 | 1,00
002476 | 252 | 2014-05-08 | 10:47 | 33,20 | 9 | 42,27 | 20 | 10 | 1,00
002481 | 253 | 2014-05-07 | 8:16 | 32,63 | 8 | 41,55 | 20 | 10 | 1,00
002482 | 253 | 2014-05-07 | 8:45 | 28,16 | 8 | 35,85 | 20 | 10 | 1,00
002483 | 253 | 2014-05-08 | 10:33 | 37,87 | 9 | 48,22 | 20 | 10 | 1,00
002484 | 253 | 2014-05-08 | 10:41 | 36,32 | 9 | 46,24 | 20 | 10 | 1,00
002490 | 254 | 2014-05-03 | 13:07 | 34,26 | 4 | 43,62 | 20 | 10 | 1,00
002489 | 254 | 2014-05-06 | 14:08 | 32,67 | 7 | 41,60 | 20 | 10 | 1,00
002491 | 254 | 2014-05-08 | 8:50 | 39,83 | 9 | 50,71 | 20 | 10 | 1,00
002492 | 254 | 2014-05-08 | 9:13 | 37,65 | 9 | 47,94 | 20 | 10 | 1,00
008392 | 255 | 2014-05-05 | 8:53 | 30,51 | 6 | 38,85 | 20 | 10 | 1,00
008393 | 255 | 2014-05-06 | 13:33 | 31,72 | 7 | 40,39 | 20 | 10 | 1,00
008394 | 255 | 2014-05-08 | 8:58 | 33,63 | 9 | 42,82 | 20 | 10 | 1,00
008395 | 255 | 2014-05-08 | 10:22 | 34,19 | 9 | 43,53 | 20 | 10 | 1,00
008400 | 256 | 2014-05-05 | 17:08 | 33,27 | 6 | 42,36 | 20 | 10 | 1,00
008401 | 256 | 2014-05-06 | 8:02 | 38,64 | 7 | 49,20 | 20 | 10 | 1,00
008402 | 256 | 2014-05-08 | 9:01 | 37,44 | 9 | 47,67 | 20 | 10 | 1,00
008403 | 256 | 2014-05-08 | 10:34 | 36,22 | 9 | 46,12 | 20 | 10 | 1,00
008408 | 257 | 2014-05-06 | 8:27 | 34,96 | 7 | 44,51 | 20 | 10 | 1,00
008409 | 257 | 2014-05-06 | 8:48 | 35,84 | 7 | 45,63 | 20 | 10 | 1,00
008410 | 257 | 2014-05-08 | 9:17 | 32,75 | 9 | 41,70 | 20 | 10 | 1,00
008411 | 257 | 2014-05-08 | 10:44 | 35,21 | 9 | 44,83 | 20 | 10 | 1,00
008417 | 258 | 2014-05-05 | 8:33 | 33,91 | 6 | 43,18 | 20 | 10 | 1,00
008416 | 258 | 2014-05-06 | 9:15 | 34,93 | 7 | 44,47 | 20 | 10 | 1,00
008419 | 258 | 2014-05-08 | 8:48 | 36,52 | 9 | 46,50 | 20 | 10 | 1,00
008418 | 258 | 2014-05-08 | 9:19 | 35,03 | 9 | 44,60 | 20 | 10 | 1,00
008424 | 259 | 2014-05-06 | 9:56 | 34,36 | 7 | 43,75 | 20 | 10 | 1,00
008425 | 259 | 2014-05-06 | 10:49 | 36,36 | 7 | 46,29 | 20 | 10 | 1,00
008427 | 259 | 2014-05-08 | 8:56 | 38,82 | 9 | 49,43 | 20 | 10 | 1,00
008426 | 259 | 2014-05-08 | 10:26 | 37,03 | 9 | 47,15 | 20 | 10 | 1,00
000978 | 26 | 2014-04-23 | 13:13 | 30,35 | 12 | 38,64 | 20 | 10 | 1,00
000977 | 26 | 2014-04-23 | 13:20 | 33,06 | 12 | 42,09 | 20 | 10 | 1,00
000982 | 26 | 2014-04-24 | 13:03 | 35,58 | 13 | 45,30 | 20 | 10 | 1,00
000981 | 26 | 2014-04-24 | 13:11 | 36,71 | 13 | 46,74 | 20 | 10 | 1,00
000979 | 26 | 2014-05-09 | 13:16 | 30,89 | 28 | 39,33 | 20 | 10 | 1,00
000980 | 26 | 2014-05-09 | 13:37 | 35,53 | 28 | 45,24 | 20 | 10 | 1,00
008433 | 260 | 2014-05-06 | 9:34 | 41,49 | 7 | 52,83 | 20 | 10 | 1,00
008432 | 260 | 2014-05-06 | 9:43 | 37,81 | 7 | 48,14 | 20 | 10 | 1,00
008434 | 260 | 2014-05-08 | 9:12 | 33,46 | 9 | 42,60 | 20 | 10 | 1,00
008435 | 260 | 2014-05-08 | 10:24 | 32,55 | 9 | 41,44 | 20 | 10 | 1,00
002236 | 261 | 2014-05-06 | 7:56 | 32,52 | 11 | 41,41 | 20 | 10 | 1,00
002234 | 261 | 2014-05-06 | 8:04 | 32,73 | 11 | 41,67 | 20 | 10 | 1,00
002235 | 261 | 2014-05-06 | 8:10 | 36,46 | 11 | 46,42 | 20 | 10 | 1,00
002233 | 261 | 2014-05-06 | 9:18 | 34,45 | 11 | 43,86 | 20 | 10 | 1,00
002238 | 261 | 2014-05-23 | 16:21 | 34,04 | 28 | 43,34 | 20 | 10 | 1,00
002237 | 261 | 2014-05-23 | 17:05 | 39,00 | 28 | 49,66 | 20 | 10 | 1,00
002241 | 262 | 2014-05-05 | 16:15 | 28,38 | 10 | 36,13 | 20 | 10 | 1,00
002242 | 262 | 2014-05-06 | 9:58 | 32,24 | 11 | 41,05 | 20 | 10 | 1,00
002243 | 262 | 2014-05-06 | 10:46 | 28,93 | 11 | 36,83 | 20 | 10 | 1,00
002244 | 262 | 2014-05-06 | 11:02 | 28,59 | 11 | 36,40 | 20 | 10 | 1,00
002245 | 262 | 2014-05-23 | 18:00 | 36,08 | 28 | 45,94 | 20 | 10 | 1,00
002246 | 262 | 2014-05-23 | 18:04 | 34,15 | 28 | 43,48 | 20 | 10 | 1,00
002250 | 263 | 2014-05-06 | 8:00 | 30,08 | 11 | 38,30 | 20 | 10 | 1,00
002249 | 263 | 2014-05-06 | 14:37 | 28,88 | 11 | 36,77 | 20 | 10 | 1,00
002252 | 263 | 2014-05-07 | 8:14 | 31,38 | 12 | 39,95 | 20 | 10 | 1,00
002251 | 263 | 2014-05-07 | 9:47 | 33,79 | 12 | 43,02 | 20 | 10 | 1,00
002254 | 263 | 2014-05-23 | 17:10 | 34,77 | 28 | 44,27 | 20 | 10 | 1,00
002253 | 263 | 2014-05-23 | 17:28 | 34,26 | 28 | 43,62 | 20 | 10 | 1,00
002258 | 264 | 2014-05-06 | 7:57 | 33,15 | 11 | 42,21 | 20 | 10 | 1,00
002257 | 264 | 2014-05-06 | 9:38 | 29,79 | 11 | 37,93 | 20 | 10 | 1,00
002259 | 264 | 2014-05-07 | 9:10 | 28,93 | 12 | 36,83 | 20 | 10 | 1,00
002260 | 264 | 2014-05-07 | 10:13 | 31,98 | 12 | 40,72 | 20 | 10 | 1,00
002261 | 264 | 2014-05-23 | 16:54 | 31,93 | 28 | 40,65 | 20 | 10 | 1,00
002262 | 264 | 2014-05-23 | 18:21 | 40,42 | 28 | 51,46 | 20 | 10 | 1,00
002265 | 265 | 2014-05-06 | 9:28 | 34,35 | 11 | 43,74 | 20 | 10 | 1,00
002266 | 265 | 2014-05-06 | 9:53 | 33,67 | 11 | 42,87 | 20 | 10 | 1,00
002267 | 265 | 2014-05-07 | 9:07 | 28,06 | 12 | 35,73 | 20 | 10 | 1,00
002268 | 265 | 2014-05-08 | 9:28 | 35,05 | 13 | 44,63 | 20 | 10 | 1,00
002270 | 265 | 2014-05-23 | 16:58 | 38,46 | 28 | 48,97 | 20 | 10 | 1,00
002269 | 265 | 2014-05-23 | 17:38 | 40,29 | 28 | 51,30 | 20 | 10 | 1,00
002274 | 266 | 2014-05-06 | 7:59 | 31,53 | 11 | 40,15 | 20 | 10 | 1,00
002275 | 266 | 2014-05-06 | 8:17 | 31,48 | 11 | 40,08 | 20 | 10 | 1,00
002276 | 266 | 2014-05-06 | 9:40 | 29,71 | 11 | 37,83 | 20 | 10 | 1,00
002273 | 266 | 2014-05-06 | 10:39 | 33,19 | 11 | 42,26 | 20 | 10 | 1,00
002278 | 266 | 2014-05-23 | 16:50 | 36,95 | 28 | 47,05 | 20 | 10 | 1,00
002277 | 266 | 2014-05-23 | 17:03 | 32,22 | 28 | 41,02 | 20 | 10 | 1,00
002290 | 268 | 2014-05-07 | 7:54 | 26,69 | 12 | 33,98 | 20 | 10 | 1,00
002291 | 268 | 2014-05-07 | 10:51 | 32,19 | 12 | 40,99 | 20 | 10 | 1,00
002289 | 268 | 2014-05-07 | 10:59 | 33,90 | 12 | 43,16 | 20 | 10 | 1,00
002292 | 268 | 2014-05-08 | 7:47 | 30,97 | 13 | 39,43 | 20 | 10 | 1,00
002294 | 268 | 2014-05-23 | 17:55 | 32,74 | 28 | 41,69 | 20 | 10 | 1,00
002293 | 268 | 2014-05-23 | 17:57 | 33,03 | 28 | 42,06 | 20 | 10 | 1,00
002298 | 269 | 2014-05-07 | 9:12 | 32,49 | 12 | 41,37 | 20 | 10 | 1,00
002297 | 269 | 2014-05-07 | 10:18 | 33,43 | 12 | 42,56 | 20 | 10 | 1,00
002299 | 269 | 2014-05-07 | 10:57 | 37,62 | 12 | 47,90 | 20 | 10 | 1,00
002300 | 269 | 2014-05-08 | 7:44 | 35,75 | 13 | 45,52 | 20 | 10 | 1,00
002302 | 269 | 2014-05-23 | 17:00 | 40,86 | 28 | 52,02 | 20 | 10 | 1,00
002301 | 269 | 2014-05-23 | 18:20 | 32,04 | 28 | 40,79 | 20 | 10 | 1,00
000985 | 27 | 2014-04-23 | 11:08 | 28,32 | 12 | 36,06 | 20 | 10 | 1,00
000986 | 27 | 2014-04-23 | 11:14 | 27,56 | 12 | 35,09 | 20 | 10 | 1,00
000990 | 27 | 2014-04-24 | 11:15 | 32,10 | 13 | 40,87 | 20 | 10 | 1,00
000989 | 27 | 2014-04-24 | 11:25 | 33,81 | 13 | 43,05 | 20 | 10 | 1,00
000988 | 27 | 2014-05-09 | 13:22 | 33,71 | 28 | 42,92 | 20 | 10 | 1,00
000987 | 27 | 2014-05-09 | 13:23 | 30,79 | 28 | 39,20 | 20 | 10 | 1,00
002307 | 270 | 2014-05-07 | 8:41 | 36,16 | 12 | 46,04 | 20 | 10 | 1,00
002306 | 270 | 2014-05-07 | 9:32 | 29,96 | 12 | 38,15 | 20 | 10 | 1,00
002305 | 270 | 2014-05-07 | 10:11 | 36,52 | 12 | 46,50 | 20 | 10 | 1,00
002308 | 270 | 2014-05-07 | 10:43 | 30,03 | 12 | 38,24 | 20 | 10 | 1,00
002310 | 270 | 2014-05-23 | 16:36 | 37,45 | 28 | 47,68 | 20 | 10 | 1,00
002309 | 270 | 2014-05-23 | 16:45 | 38,43 | 28 | 48,93 | 20 | 10 | 1,00
002314 | 271 | 2014-05-07 | 8:38 | 32,76 | 12 | 41,71 | 20 | 10 | 1,00
002316 | 271 | 2014-05-07 | 10:23 | 31,80 | 12 | 40,49 | 20 | 10 | 1,00
002313 | 271 | 2014-05-07 | 10:45 | 31,96 | 12 | 40,69 | 20 | 10 | 1,00
002315 | 271 | 2014-05-08 | 7:49 | 34,96 | 13 | 44,51 | 20 | 10 | 1,00
002318 | 271 | 2014-05-23 | 9:47 | 38,50 | 28 | 49,02 | 20 | 10 | 1,00
002317 | 271 | 2014-05-23 | 17:48 | 37,68 | 28 | 47,98 | 20 | 10 | 1,00
002322 | 272 | 2014-05-07 | 9:44 | 38,26 | 12 | 48,71 | 20 | 10 | 1,00
002321 | 272 | 2014-05-07 | 10:20 | 38,11 | 12 | 48,52 | 20 | 10 | 1,00
002324 | 272 | 2014-05-07 | 10:34 | 36,00 | 12 | 45,84 | 20 | 10 | 1,00
002323 | 272 | 2014-05-07 | 10:48 | 36,98 | 12 | 47,08 | 20 | 10 | 1,00
002326 | 272 | 2014-05-23 | 17:40 | 38,90 | 28 | 49,53 | 20 | 10 | 1,00
002325 | 272 | 2014-05-23 | 18:11 | 31,00 | 28 | 39,47 | 20 | 10 | 1,00
002351 | 273 | 2014-05-06 | 8:11 | 34,30 | 11 | 43,67 | 20 | 10 | 1,00
002353 | 273 | 2014-05-06 | 8:46 | 34,10 | 11 | 43,42 | 20 | 10 | 1,00
002352 | 273 | 2014-05-06 | 10:58 | 34,49 | 11 | 43,91 | 20 | 10 | 1,00
002350 | 273 | 2014-05-06 | 14:34 | 33,39 | 11 | 42,51 | 20 | 10 | 1,00
002354 | 273 | 2014-05-23 | 17:20 | 34,62 | 28 | 44,08 | 20 | 10 | 1,00
002355 | 273 | 2014-05-23 | 17:43 | 32,89 | 28 | 41,88 | 20 | 10 | 1,00
008088 | 274 | 2014-05-05 | 16:50 | 34,32 | 6 | 43,70 | 20 | 10 | 1,00
008089 | 274 | 2014-05-06 | 9:51 | 33,30 | 7 | 42,40 | 20 | 10 | 1,00
008090 | 274 | 2014-05-08 | 10:27 | 30,17 | 9 | 38,41 | 20 | 10 | 1,00
008091 | 274 | 2014-05-08 | 10:31 | 32,61 | 9 | 41,52 | 20 | 10 | 1,00
008096 | 275 | 2014-05-05 | 16:58 | 29,49 | 6 | 37,55 | 20 | 10 | 1,00
008097 | 275 | 2014-05-06 | 9:41 | 30,47 | 7 | 38,80 | 20 | 10 | 1,00
008098 | 275 | 2014-05-08 | 8:51 | 32,20 | 9 | 41,00 | 20 | 10 | 1,00
008099 | 275 | 2014-05-08 | 9:32 | 32,04 | 9 | 40,79 | 20 | 10 | 1,00
008104 | 276 | 2014-05-05 | 8:38 | 32,87 | 6 | 41,85 | 20 | 10 | 1,00
008105 | 276 | 2014-05-05 | 17:24 | 33,02 | 6 | 42,04 | 20 | 10 | 1,00
008106 | 276 | 2014-05-08 | 7:46 | 35,46 | 9 | 45,15 | 20 | 10 | 1,00
007945 | 277 | 2014-05-06 | 8:30 | 40,85 | 11 | 52,01 | 20 | 10 | 1,00
007946 | 277 | 2014-05-06 | 8:42 | 35,61 | 11 | 45,34 | 20 | 10 | 1,00
007947 | 277 | 2014-05-06 | 9:25 | 37,24 | 11 | 47,42 | 20 | 10 | 1,00
007944 | 277 | 2014-05-06 | 9:44 | 37,54 | 11 | 47,80 | 20 | 10 | 1,00
007949 | 277 | 2014-05-23 | 16:25 | 43,41 | 28 | 55,27 | 20 | 10 | 1,00
007948 | 277 | 2014-05-23 | 17:12 | 30,77 | 28 | 39,18 | 20 | 10 | 1,00
007953 | 278 | 2014-05-03 | 12:41 | 30,45 | 8 | 38,77 | 20 | 10 | 1,00
007954 | 278 | 2014-05-06 | 8:35 | 35,75 | 11 | 45,52 | 20 | 10 | 1,00
007952 | 278 | 2014-05-06 | 13:43 | 33,07 | 11 | 42,11 | 20 | 10 | 1,00
007957 | 278 | 2014-05-23 | 17:15 | 37,03 | 28 | 47,15 | 20 | 10 | 1,00
007956 | 278 | 2014-05-23 | 17:30 | 32,04 | 28 | 40,79 | 20 | 10 | 1,00
007961 | 279 | 2014-05-06 | 8:13 | 36,77 | 11 | 46,82 | 20 | 10 | 1,00
007963 | 279 | 2014-05-06 | 9:21 | 32,84 | 11 | 41,81 | 20 | 10 | 1,00
007962 | 279 | 2014-05-06 | 9:22 | 31,56 | 11 | 40,18 | 20 | 10 | 1,00
007960 | 279 | 2014-05-06 | 9:49 | 34,26 | 11 | 43,62 | 20 | 10 | 1,00
007965 | 279 | 2014-05-23 | 17:24 | 39,03 | 28 | 49,69 | 20 | 10 | 1,00
007964 | 279 | 2014-05-23 | 17:50 | 31,25 | 28 | 39,79 | 20 | 10 | 1,00
000994 | 28 | 2014-04-23 | 11:03 | 25,63 | 12 | 32,63 | 20 | 10 | 1,00
000993 | 28 | 2014-04-23 | 14:01 | 24,50 | 12 | 31,19 | 20 | 10 | 1,00
000997 | 28 | 2014-04-24 | 11:26 | 27,35 | 13 | 34,82 | 20 | 10 | 1,00
000998 | 28 | 2014-04-24 | 13:33 | 33,69 | 13 | 42,90 | 20 | 10 | 1,00
000996 | 28 | 2014-05-09 | 13:19 | 33,99 | 28 | 43,28 | 20 | 10 | 1,00
000995 | 28 | 2014-05-12 | 10:24 | 32,40 | 31 | 41,25 | 20 | 10 | 1,00
007969 | 280 | 2014-05-05 | 16:24 | 32,85 | 10 | 41,83 | 20 | 10 | 1,00
007968 | 280 | 2014-05-05 | 16:28 | 29,15 | 10 | 37,11 | 20 | 10 | 1,00
007971 | 280 | 2014-05-06 | 9:32 | 32,20 | 11 | 41,00 | 20 | 10 | 1,00
007970 | 280 | 2014-05-06 | 10:52 | 33,96 | 11 | 43,24 | 20 | 10 | 1,00
007973 | 280 | 2014-05-24 | 8:47 | 32,18 | 29 | 40,97 | 20 | 10 | 1,00
007972 | 280 | 2014-05-26 | 9:26 | 30,94 | 31 | 39,39 | 20 | 10 | 1,00
007979 | 281 | 2014-05-06 | 8:25 | 35,49 | 11 | 45,19 | 20 | 10 | 1,00
007976 | 281 | 2014-05-06 | 9:24 | 32,25 | 11 | 41,06 | 20 | 10 | 1,00
007978 | 281 | 2014-05-06 | 9:37 | 30,95 | 11 | 39,41 | 20 | 10 | 1,00
007977 | 281 | 2014-05-06 | 10:57 | 35,48 | 11 | 45,17 | 20 | 10 | 1,00
007980 | 281 | 2014-05-24 | 8:50 | 36,74 | 29 | 46,78 | 20 | 10 | 1,00
007981 | 281 | 2014-05-26 | 9:20 | 36,57 | 31 | 46,56 | 20 | 10 | 1,00
007984 | 282 | 2014-05-05 | 8:24 | 30,83 | 10 | 39,25 | 20 | 10 | 1,00
007985 | 282 | 2014-05-05 | 17:10 | 24,66 | 10 | 31,40 | 20 | 10 | 1,00
007986 | 282 | 2014-05-06 | 9:19 | 30,87 | 11 | 39,30 | 20 | 10 | 1,00
007987 | 282 | 2014-05-06 | 9:35 | 29,74 | 11 | 37,87 | 20 | 10 | 1,00
007989 | 282 | 2014-05-26 | 10:13 | 35,66 | 31 | 45,40 | 20 | 10 | 1,00
007988 | 282 | 2014-05-26 | 10:20 | 26,76 | 31 | 34,07 | 20 | 10 | 1,00
007993 | 283 | 2014-05-05 | 16:26 | 32,29 | 10 | 41,11 | 20 | 10 | 1,00
007992 | 283 | 2014-05-05 | 17:26 | 28,60 | 10 | 36,41 | 20 | 10 | 1,00
007994 | 283 | 2014-05-06 | 9:01 | 32,75 | 11 | 41,70 | 20 | 10 | 1,00
007995 | 283 | 2014-05-06 | 9:31 | 34,02 | 11 | 43,32 | 20 | 10 | 1,00
007997 | 283 | 2014-05-26 | 10:02 | 35,71 | 31 | 45,47 | 20 | 10 | 1,00
007996 | 283 | 2014-05-26 | 10:09 | 34,18 | 31 | 43,52 | 20 | 10 | 1,00
008002 | 284 | 2014-05-06 | 7:53 | 30,58 | 11 | 38,94 | 20 | 10 | 1,00
008000 | 284 | 2014-05-06 | 8:28 | 33,54 | 11 | 42,70 | 20 | 10 | 1,00
008001 | 284 | 2014-05-06 | 9:29 | 30,06 | 11 | 38,27 | 20 | 10 | 1,00
008003 | 284 | 2014-05-06 | 10:12 | 32,16 | 11 | 40,95 | 20 | 10 | 1,00
008005 | 284 | 2014-05-26 | 9:22 | 31,42 | 31 | 40,01 | 20 | 10 | 1,00
008004 | 284 | 2014-05-26 | 9:43 | 33,46 | 31 | 42,60 | 20 | 10 | 1,00
008011 | 285 | 2014-05-05 | 8:44 | 27,55 | 10 | 35,08 | 20 | 10 | 1,00
008008 | 285 | 2014-05-05 | 17:06 | 33,78 | 10 | 43,01 | 20 | 10 | 1,00
008009 | 285 | 2014-05-06 | 8:45 | 31,06 | 11 | 39,55 | 20 | 10 | 1,00
008010 | 285 | 2014-05-06 | 14:36 | 29,35 | 11 | 37,37 | 20 | 10 | 1,00
008013 | 285 | 2014-05-23 | 18:06 | 33,76 | 28 | 42,98 | 20 | 10 | 1,00
008012 | 285 | 2014-05-23 | 18:15 | 32,79 | 28 | 41,75 | 20 | 10 | 1,00
008018 | 286 | 2014-05-05 | 16:29 | 34,49 | 10 | 43,91 | 20 | 10 | 1,00
008016 | 286 | 2014-05-05 | 16:35 | 31,99 | 10 | 40,73 | 20 | 10 | 1,00
008017 | 286 | 2014-05-05 | 16:51 | 33,57 | 10 | 42,74 | 20 | 10 | 1,00
008019 | 286 | 2014-05-06 | 9:46 | 34,24 | 11 | 43,60 | 20 | 10 | 1,00
008020 | 286 | 2014-05-23 | 16:42 | 34,21 | 28 | 43,56 | 20 | 10 | 1,00
008021 | 286 | 2014-05-23 | 18:18 | 29,81 | 28 | 37,96 | 20 | 10 | 1,00
008027 | 287 | 2014-05-05 | 16:31 | 30,16 | 10 | 38,40 | 20 | 10 | 1,00
008024 | 287 | 2014-05-06 | 9:16 | 32,48 | 11 | 41,35 | 20 | 10 | 1,00
008025 | 287 | 2014-05-06 | 9:59 | 33,60 | 11 | 42,78 | 20 | 10 | 1,00
008026 | 287 | 2014-05-06 | 14:02 | 32,99 | 11 | 42,00 | 20 | 10 | 1,00
008029 | 287 | 2014-05-23 | 17:18 | 32,88 | 28 | 41,86 | 20 | 10 | 1,00
008028 | 287 | 2014-05-23 | 18:08 | 32,35 | 28 | 41,19 | 20 | 10 | 1,00
001002 | 29 | 2014-04-23 | 13:14 | 25,18 | 12 | 32,06 | 20 | 10 | 1,00
001001 | 29 | 2014-04-23 | 13:34 | 26,83 | 12 | 34,16 | 20 | 10 | 1,00
001006 | 29 | 2014-04-24 | 10:52 | 29,30 | 13 | 37,31 | 20 | 10 | 1,00
001005 | 29 | 2014-04-24 | 13:17 | 31,64 | 13 | 40,29 | 20 | 10 | 1,00
001004 | 29 | 2014-05-09 | 13:41 | 32,01 | 28 | 40,76 | 20 | 10 | 1,00
001003 | 29 | 2014-05-09 | 14:01 | 30,26 | 28 | 38,53 | 20 | 10 | 1,00
008353 | 290 | 2014-05-06 | 14:18 | 27,05 | 7 | 34,44 | 20 | 10 | 1,00
008352 | 290 | 2014-05-06 | 14:20 | 25,83 | 7 | 32,89 | 20 | 10 | 1,00
008354 | 290 | 2014-05-08 | 9:04 | 25,64 | 9 | 32,65 | 20 | 10 | 1,00
008355 | 290 | 2014-05-08 | 9:06 | 27,40 | 9 | 34,89 | 20 | 10 | 1,00
000669 | 291 | 2014-05-03 | 10:52 | 24,88 | 9 | 31,68 | 20 | 10 | 1,00
000668 | 291 | 2014-05-03 | 13:26 | 27,79 | 9 | 35,38 | 20 | 10 | 1,00
000667 | 291 | 2014-05-05 | 16:36 | 26,73 | 11 | 34,03 | 20 | 10 | 1,00
000670 | 291 | 2014-05-05 | 17:13 | 27,14 | 11 | 34,56 | 20 | 10 | 1,00
000676 | 292 | 2014-05-03 | 12:14 | 28,13 | 9 | 35,82 | 20 | 10 | 1,00
000678 | 292 | 2014-05-03 | 12:30 | 29,08 | 9 | 37,03 | 20 | 10 | 1,00
000677 | 292 | 2014-05-03 | 12:38 | 29,12 | 9 | 37,08 | 20 | 10 | 1,00
000675 | 292 | 2014-05-05 | 16:33 | 26,31 | 11 | 33,50 | 20 | 10 | 1,00
000653 | 293 | 2014-05-03 | 11:04 | 28,74 | 10 | 36,59 | 20 | 10 | 1,00
000654 | 293 | 2014-05-05 | 17:04 | 29,37 | 12 | 37,39 | 20 | 10 | 1,00
000652 | 293 | 2014-05-06 | 13:41 | 31,02 | 13 | 39,50 | 20 | 10 | 1,00
000651 | 293 | 2014-05-06 | 13:51 | 31,76 | 13 | 40,44 | 20 | 10 | 1,00
000656 | 293 | 2014-05-22 | 8:54 | 35,44 | 29 | 45,12 | 20 | 10 | 1,00
000655 | 293 | 2014-05-22 | 8:57 | 30,68 | 29 | 39,06 | 20 | 10 | 1,00
000660 | 294 | 2014-05-06 | 8:41 | 28,25 | 13 | 35,97 | 20 | 10 | 1,00
000662 | 294 | 2014-05-06 | 11:15 | 28,60 | 13 | 36,41 | 20 | 10 | 1,00
000659 | 294 | 2014-05-06 | 11:24 | 28,38 | 13 | 36,13 | 20 | 10 | 1,00
000661 | 294 | 2014-05-06 | 11:25 | 25,96 | 13 | 33,05 | 20 | 10 | 1,00
000663 | 294 | 2014-05-22 | 8:14 | 31,45 | 29 | 40,04 | 20 | 10 | 1,00
000664 | 294 | 2014-05-22 | 8:18 | 32,05 | 29 | 40,81 | 20 | 10 | 1,00
002359 | 295 | 2014-05-05 | 8:00 | 29,99 | 9 | 38,18 | 20 | 10 | 1,00
002358 | 295 | 2014-05-06 | 10:29 | 28,39 | 10 | 36,15 | 20 | 10 | 1,00
002363 | 295 | 2014-05-27 | 10:08 | 34,06 | 31 | 43,37 | 20 | 10 | 1,00
002362 | 295 | 2014-05-28 | 14:40 | 33,90 | 32 | 43,16 | 20 | 10 | 1,00
002367 | 296 | 2014-05-06 | 10:11 | 33,32 | 10 | 42,42 | 20 | 10 | 1,00
002366 | 296 | 2014-05-06 | 10:33 | 33,87 | 10 | 43,12 | 20 | 10 | 1,00
002371 | 296 | 2014-05-27 | 9:45 | 20,22 | 31 | 25,74 | 20 | 10 | 1,00
002370 | 296 | 2014-05-27 | 10:20 | 34,66 | 31 | 44,13 | 20 | 10 | 1,00
002375 | 297 | 2014-05-06 | 10:43 | 32,09 | 10 | 40,86 | 20 | 10 | 1,00
002374 | 297 | 2014-05-06 | 10:44 | 28,60 | 10 | 36,41 | 20 | 10 | 1,00
002379 | 297 | 2014-05-27 | 10:22 | 34,06 | 31 | 43,37 | 20 | 10 | 1,00
002378 | 297 | 2014-05-28 | 13:38 | 36,22 | 32 | 46,12 | 20 | 10 | 1,00
002383 | 298 | 2014-05-03 | 13:54 | 31,88 | 7 | 40,59 | 20 | 10 | 1,00
002382 | 298 | 2014-05-05 | 8:06 | 35,79 | 9 | 45,57 | 20 | 10 | 1,00
002386 | 298 | 2014-05-28 | 13:33 | 37,45 | 32 | 47,68 | 20 | 10 | 1,00
002387 | 298 | 2014-05-28 | 14:27 | 33,66 | 32 | 42,86 | 20 | 10 | 1,00
002390 | 299 | 2014-05-05 | 7:50 | 31,84 | 9 | 40,54 | 20 | 10 | 1,00
002391 | 299 | 2014-05-06 | 10:26 | 31,30 | 10 | 39,85 | 20 | 10 | 1,00
002394 | 299 | 2014-05-27 | 10:42 | 35,24 | 31 | 44,87 | 20 | 10 | 1,00
002395 | 299 | 2014-05-28 | 13:46 | 34,11 | 32 | 43,43 | 20 | 10 | 1,00
000049 | 3 | 2014-04-17 | 15:11 | 16,78 | 8 | 21,36 | 20 | 10 | 1,00
000050 | 3 | 2014-04-17 | 16:01 | 19,21 | 8 | 24,46 | 20 | 10 | 1,00
000048 | 3 | 2014-04-22 | 8:42 | 17,58 | 13 | 22,38 | 20 | 10 | 1,00
000047 | 3 | 2014-04-22 | 15:51 | 18,34 | 13 | 23,35 | 20 | 10 | 1,00
000051 | 3 | 2014-05-09 | 8:29 | 18,82 | 30 | 23,96 | 20 | 10 | 1,00
000052 | 3 | 2014-05-09 | 8:54 | 19,12 | 30 | 24,34 | 20 | 10 | 1,00
001010 | 30 | 2014-04-23 | 11:06 | 25,19 | 12 | 32,07 | 20 | 10 | 1,00
001009 | 30 | 2014-04-23 | 11:26 | 25,95 | 12 | 33,04 | 20 | 10 | 1,00
001013 | 30 | 2014-04-24 | 10:32 | 31,92 | 13 | 40,64 | 20 | 10 | 1,00
001014 | 30 | 2014-04-24 | 11:10 | 30,98 | 13 | 39,44 | 20 | 10 | 1,00
001012 | 30 | 2014-05-12 | 10:19 | 33,43 | 31 | 42,56 | 20 | 10 | 1,00
001011 | 30 | 2014-05-12 | 10:31 | 31,05 | 31 | 39,53 | 20 | 10 | 1,00
002398 | 300 | 2014-05-05 | 8:47 | 27,59 | 9 | 35,13 | 20 | 10 | 1,00
002399 | 300 | 2014-05-06 | 13:34 | 30,42 | 10 | 38,73 | 20 | 10 | 1,00
002403 | 300 | 2014-05-27 | 10:24 | 31,28 | 31 | 39,83 | 20 | 10 | 1,00
002402 | 300 | 2014-05-27 | 10:50 | 30,47 | 31 | 38,80 | 20 | 10 | 1,00
002406 | 301 | 2014-05-06 | 10:59 | 35,22 | 10 | 44,84 | 20 | 10 | 1,00
002407 | 301 | 2014-05-06 | 14:26 | 29,48 | 10 | 37,54 | 20 | 10 | 1,00
002410 | 301 | 2014-05-27 | 10:11 | 36,16 | 31 | 46,04 | 20 | 10 | 1,00
002411 | 301 | 2014-05-27 | 10:26 | 36,60 | 31 | 46,60 | 20 | 10 | 1,00
002415 | 302 | 2014-05-05 | 8:36 | 34,44 | 9 | 43,85 | 20 | 10 | 1,00
002414 | 302 | 2014-05-06 | 10:40 | 34,28 | 10 | 43,65 | 20 | 10 | 1,00
002418 | 302 | 2014-05-27 | 10:44 | 40,23 | 31 | 51,22 | 20 | 10 | 1,00
002419 | 302 | 2014-05-28 | 13:26 | 20,83 | 32 | 26,52 | 20 | 10 | 1,00
002422 | 303 | 2014-05-03 | 13:39 | 30,744 | 7 | 39,14 | 20 | 10 | 1,00
002423 | 303 | 2014-05-06 | 10:41 | 35,60 | 10 | 45,33 | 20 | 10 | 1,00
002427 | 303 | 2014-05-27 | 9:52 | 30,61 | 31 | 38,97 | 20 | 10 | 1,00
002426 | 303 | 2014-05-27 | 10:40 | 31,76 | 31 | 40,44 | 20 | 10 | 1,00
002430 | 304 | 2014-05-05 | 8:21 | 26,95 | 9 | 34,31 | 20 | 10 | 1,00
002431 | 304 | 2014-05-06 | 10:23 | 28,87 | 10 | 36,76 | 20 | 10 | 1,00
002435 | 304 | 2014-05-28 | 14:17 | 31,02 | 32 | 39,50 | 20 | 10 | 1,00
002434 | 304 | 2014-05-28 | 15:17 | 34,05 | 32 | 43,35 | 20 | 10 | 1,00
002126 | 305 | 2014-05-03 | 10:54 | 17,13 | 9 | 21,81 | 20 | 10 | 1,00
002127 | 305 | 2014-05-03 | 11:02 | 16,62 | 9 | 21,16 | 20 | 10 | 1,00
002125 | 305 | 2014-05-05 | 8:07 | 18,03 | 11 | 22,96 | 20 | 10 | 1,00
002124 | 305 | 2014-05-06 | 14:33 | 14,92 | 12 | 19,00 | 20 | 10 | 1,00
002128 | 305 | 2014-05-22 | 14:45 | 19,74 | 28 | 25,13 | 20 | 10 | 1,00
002129 | 305 | 2014-05-22 | 16:30 | 19,84 | 28 | 25,26 | 20 | 10 | 1,00
002135 | 306 | 2014-05-03 | 10:56 | 19,43 | 9 | 24,74 | 20 | 10 | 1,00
002134 | 306 | 2014-05-03 | 12:16 | 18,35 | 9 | 23,36 | 20 | 10 | 1,00
002133 | 306 | 2014-05-05 | 8:17 | 18,14 | 11 | 23,10 | 20 | 10 | 1,00
002132 | 306 | 2014-05-06 | 10:30 | 19,07 | 12 | 24,28 | 20 | 10 | 1,00
002137 | 306 | 2014-05-22 | 15:40 | 17,40 | 28 | 22,15 | 20 | 10 | 1,00
002136 | 306 | 2014-05-22 | 15:55 | 19,40 | 28 | 24,70 | 20 | 10 | 1,00
008248 | 307 | 2014-05-05 | 8:30 | 21,56 | 9 | 27,45 | 20 | 10 | 1,00
008249 | 307 | 2014-05-06 | 10:31 | 17,53 | 10 | 22,32 | 20 | 10 | 1,00
008252 | 307 | 2014-05-27 | 10:48 | 18,99 | 31 | 24,18 | 20 | 10 | 1,00
008253 | 307 | 2014-05-28 | 13:52 | 23,74 | 32 | 30,23 | 20 | 10 | 1,00
008256 | 308 | 2014-05-03 | 11:11 | 15,18 | 5 | 19,33 | 20 | 10 | 1,00
008257 | 308 | 2014-05-03 | 13:11 | 16,04 | 5 | 20,42 | 20 | 10 | 1,00
008259 | 308 | 2014-05-08 | 7:54 | 16,90 | 10 | 21,52 | 20 | 10 | 1,00
008258 | 308 | 2014-05-08 | 9:35 | 17,65 | 10 | 22,47 | 20 | 10 | 1,00
008264 | 309 | 2014-05-03 | 12:32 | 16,46 | 5 | 20,96 | 20 | 10 | 1,00
008265 | 309 | 2014-05-05 | 8:26 | 17,58 | 7 | 22,38 | 20 | 10 | 1,00
008267 | 309 | 2014-05-08 | 7:58 | 18,10 | 10 | 23,05 | 20 | 10 | 1,00
008266 | 309 | 2014-05-08 | 9:55 | 17,06 | 10 | 21,72 | 20 | 10 | 1,00
001018 | 31 | 2014-04-23 | 11:00 | 28,83 | 12 | 36,71 | 20 | 10 | 1,00
001017 | 31 | 2014-04-23 | 13:44 | 24,72 | 12 | 31,47 | 20 | 10 | 1,00
001022 | 31 | 2014-04-24 | 9:53 | 32,88 | 13 | 41,86 | 20 | 10 | 1,00
001021 | 31 | 2014-04-24 | 13:13 | 32,47 | 13 | 41,34 | 20 | 10 | 1,00
001020 | 31 | 2014-05-09 | 13:32 | 23,31 | 28 | 29,68 | 20 | 10 | 1,00
001019 | 31 | 2014-05-09 | 13:52 | 32,74 | 28 | 41,69 | 20 | 10 | 1,00
008273 | 310 | 2014-05-05 | 17:14 | 18,54 | 6 | 23,61 | 20 | 10 | 1,00
008272 | 310 | 2014-05-06 | 13:35 | 17,52 | 7 | 22,31 | 20 | 10 | 1,00
008275 | 310 | 2014-05-08 | 9:03 | 18,31 | 9 | 23,31 | 20 | 10 | 1,00
008274 | 310 | 2014-05-08 | 9:20 | 18,63 | 9 | 23,72 | 20 | 10 | 1,00
008281 | 311 | 2014-05-05 | 16:59 | 19,04 | 6 | 24,24 | 20 | 10 | 1,00
008280 | 311 | 2014-05-06 | 13:30 | 18,50 | 7 | 23,55 | 20 | 10 | 1,00
008283 | 311 | 2014-05-08 | 9:37 | 19,23 | 9 | 24,48 | 20 | 10 | 1,00
008282 | 311 | 2014-05-08 | 10:29 | 18,17 | 9 | 23,13 | 20 | 10 | 1,00
008193 | 312 | 2014-05-06 | 11:01 | 29,38 | 10 | 37,41 | 20 | 10 | 1,00
008192 | 312 | 2014-05-06 | 14:21 | 31,88 | 10 | 40,59 | 20 | 10 | 1,00
008197 | 312 | 2014-05-27 | 9:08 | 30,72 | 31 | 39,11 | 20 | 10 | 1,00
008196 | 312 | 2014-05-27 | 11:06 | 33,44 | 31 | 42,58 | 20 | 10 | 1,00
008200 | 313 | 2014-05-03 | 13:32 | 24,94 | 7 | 31,75 | 20 | 10 | 1,00
008201 | 313 | 2014-05-06 | 14:39 | 33,88 | 10 | 43,14 | 20 | 10 | 1,00
008204 | 313 | 2014-05-27 | 9:40 | 27,27 | 31 | 34,72 | 20 | 10 | 1,00
008205 | 313 | 2014-05-27 | 10:18 | 35,68 | 31 | 45,43 | 20 | 10 | 1,00
008208 | 314 | 2014-05-06 | 10:27 | 26,57 | 10 | 33,83 | 20 | 10 | 1,00
008209 | 314 | 2014-05-06 | 11:17 | 22,68 | 10 | 28,88 | 20 | 10 | 1,00
008213 | 314 | 2014-05-27 | 9:13 | 26,69 | 31 | 33,98 | 20 | 10 | 1,00
008212 | 314 | 2014-05-28 | 15:07 | 29,53 | 32 | 37,60 | 20 | 10 | 1,00
008216 | 315 | 2014-05-05 | 8:09 | 27,18 | 9 | 34,61 | 20 | 10 | 1,00
008217 | 315 | 2014-05-06 | 10:13 | 26,56 | 10 | 33,82 | 20 | 10 | 1,00
008221 | 315 | 2014-05-28 | 14:52 | 26,29 | 32 | 33,47 | 20 | 10 | 1,00
008220 | 315 | 2014-05-28 | 15:40 | 31,29 | 32 | 39,84 | 20 | 10 | 1,00
008224 | 316 | 2014-05-05 | 7:57 | 25,73 | 9 | 32,76 | 20 | 10 | 1,00
008225 | 316 | 2014-05-06 | 13:37 | 25,89 | 10 | 32,96 | 20 | 10 | 1,00
008228 | 316 | 2014-05-27 | 10:30 | 30,06 | 31 | 38,27 | 20 | 10 | 1,00
008229 | 316 | 2014-05-27 | 10:33 | 28,24 | 31 | 35,96 | 20 | 10 | 1,00
008232 | 317 | 2014-05-05 | 7:48 | 25,53 | 9 | 32,51 | 20 | 10 | 1,00
008233 | 317 | 2014-05-05 | 8:43 | 26,15 | 9 | 33,30 | 20 | 10 | 1,00
008236 | 317 | 2014-05-28 | 14:54 | 31,09 | 32 | 39,58 | 20 | 10 | 1,00
008237 | 317 | 2014-05-28 | 15:36 | 30,19 | 32 | 38,44 | 20 | 10 | 1,00
008240 | 318 | 2014-05-03 | 13:55 | 26,37 | 7 | 33,58 | 20 | 10 | 1,00
008241 | 318 | 2014-05-06 | 10:22 | 27,43 | 10 | 34,92 | 20 | 10 | 1,00
008245 | 318 | 2014-05-27 | 9:01 | 25,86 | 31 | 32,93 | 20 | 10 | 1,00
008244 | 318 | 2014-05-27 | 10:52 | 26,50 | 31 | 33,74 | 20 | 10 | 1,00
002144 | 319 | 2014-05-06 | 10:15 | 27,16 | 11 | 34,58 | 20 | 10 | 1,00
002145 | 319 | 2014-05-06 | 10:54 | 28,04 | 11 | 35,70 | 20 | 10 | 1,00
002147 | 319 | 2014-05-06 | 11:19 | 28,20 | 11 | 35,91 | 20 | 10 | 1,00
002146 | 319 | 2014-05-06 | 13:55 | 24,78 | 11 | 31,55 | 20 | 10 | 1,00
002148 | 319 | 2014-05-26 | 9:50 | 30,24 | 31 | 38,50 | 20 | 10 | 1,00
002149 | 319 | 2014-05-26 | 9:57 | 31,60 | 31 | 40,23 | 20 | 10 | 1,00
001026 | 32 | 2014-04-23 | 10:31 | 29,86 | 12 | 38,02 | 20 | 10 | 1,00
001025 | 32 | 2014-04-23 | 10:35 | 27,59 | 12 | 35,13 | 20 | 10 | 1,00
001029 | 32 | 2014-04-24 | 9:05 | 33,18 | 13 | 42,25 | 20 | 10 | 1,00
001030 | 32 | 2014-04-24 | 11:28 | 31,99 | 13 | 40,73 | 20 | 10 | 1,00
001028 | 32 | 2014-05-09 | 13:18 | 33,88 | 28 | 43,14 | 20 | 10 | 1,00
001027 | 32 | 2014-05-09 | 14:03 | 34,78 | 28 | 44,28 | 20 | 10 | 1,00
008032 | 320 | 2014-05-06 | 16:18 | 29,28 | 8 | 37,28 | 20 | 10 | 1,00
008033 | 320 | 2014-05-06 | 16:33 | 31,03 | 8 | 39,51 | 20 | 10 | 1,00
008034 | 320 | 2014-05-08 | 9:45 | 28,53 | 10 | 36,33 | 20 | 10 | 1,00
008035 | 320 | 2014-05-08 | 9:52 | 24,79 | 10 | 31,56 | 20 | 10 | 1,00
008041 | 321 | 2014-05-06 | 16:12 | 29,46 | 8 | 37,51 | 20 | 10 | 1,00
008040 | 321 | 2014-05-06 | 16:16 | 30,59 | 8 | 38,95 | 20 | 10 | 1,00
008042 | 321 | 2014-05-08 | 8:13 | 29,29 | 10 | 37,29 | 20 | 10 | 1,00
008043 | 321 | 2014-05-08 | 8:15 | 33,17 | 10 | 42,23 | 20 | 10 | 1,00
008049 | 322 | 2014-05-06 | 16:29 | 31,39 | 8 | 39,97 | 20 | 10 | 1,00
008048 | 322 | 2014-05-06 | 16:30 | 31,26 | 8 | 39,80 | 20 | 10 | 1,00
008050 | 322 | 2014-05-06 | 16:31 | 21,81 | 8 | 27,77 | 20 | 10 | 1,00
008051 | 322 | 2014-05-06 | 16:34 | 30,06 | 8 | 38,27 | 20 | 10 | 1,00
008056 | 323 | 2014-05-06 | 16:15 | 26,09 | 8 | 33,22 | 20 | 10 | 1,00
008057 | 323 | 2014-05-06 | 16:21 | 28,90 | 8 | 36,80 | 20 | 10 | 1,00
008058 | 323 | 2014-05-08 | 8:18 | 26,26 | 10 | 33,44 | 20 | 10 | 1,00
008059 | 323 | 2014-05-08 | 9:46 | 28,43 | 10 | 36,20 | 20 | 10 | 1,00
008065 | 324 | 2014-05-06 | 16:36 | 32,09 | 8 | 40,86 | 20 | 10 | 1,00
008064 | 324 | 2014-05-06 | 16:39 | 26,54 | 8 | 33,79 | 20 | 10 | 1,00
008067 | 324 | 2014-05-08 | 7:52 | 32,09 | 10 | 40,86 | 20 | 10 | 1,00
008066 | 324 | 2014-05-08 | 8:20 | 32,45 | 10 | 41,32 | 20 | 10 | 1,00
008073 | 325 | 2014-05-06 | 16:19 | 27,82 | 8 | 35,42 | 20 | 10 | 1,00
008072 | 325 | 2014-05-06 | 16:37 | 27,90 | 8 | 35,52 | 20 | 10 | 1,00
008075 | 325 | 2014-05-08 | 8:01 | 33,03 | 10 | 42,06 | 20 | 10 | 1,00
008074 | 325 | 2014-05-08 | 9:58 | 30,31 | 10 | 38,59 | 20 | 10 | 1,00
008080 | 326 | 2014-05-06 | 16:14 | 24,28 | 8 | 30,91 | 20 | 10 | 1,00
008081 | 326 | 2014-05-06 | 16:22 | 26,01 | 8 | 33,12 | 20 | 10 | 1,00
008082 | 326 | 2014-05-08 | 9:43 | 28,39 | 10 | 36,15 | 20 | 10 | 1,00
008083 | 326 | 2014-05-08 | 9:56 | 16,66 | 10 | 21,21 | 20 | 10 | 1,00
008171 | 327 | 2014-05-07 | 8:32 | 33,53 | 9 | 42,69 | 20 | 10 | 1,00
008170 | 327 | 2014-05-07 | 9:42 | 36,46 | 9 | 46,42 | 20 | 10 | 1,00
008169 | 327 | 2014-05-07 | 10:01 | 36,83 | 9 | 46,89 | 20 | 10 | 1,00
008168 | 327 | 2014-05-07 | 10:21 | 34,47 | 9 | 43,89 | 20 | 10 | 1,00
008179 | 328 | 2014-05-07 | 7:55 | 25,10 | 9 | 31,96 | 20 | 10 | 1,00
008177 | 328 | 2014-05-07 | 9:41 | 32,91 | 9 | 41,90 | 20 | 10 | 1,00
008178 | 328 | 2014-05-07 | 10:58 | 30,05 | 9 | 38,26 | 20 | 10 | 1,00
008176 | 328 | 2014-05-07 | 11:01 | 32,87 | 9 | 41,85 | 20 | 10 | 1,00
008187 | 329 | 2014-05-07 | 8:24 | 28,78 | 9 | 36,64 | 20 | 10 | 1,00
008185 | 329 | 2014-05-07 | 9:04 | 19,42 | 9 | 24,73 | 20 | 10 | 1,00
008186 | 329 | 2014-05-07 | 10:02 | 28,14 | 9 | 35,83 | 20 | 10 | 1,00
008184 | 329 | 2014-05-07 | 10:40 | 29,98 | 9 | 38,17 | 20 | 10 | 1,00
001032 | 33 | 2014-04-23 | 10:47 | 32,75 | 12 | 41,70 | 20 | 10 | 1,00
001033 | 33 | 2014-04-23 | 13:26 | 32,17 | 12 | 40,96 | 20 | 10 | 1,00
001037 | 33 | 2014-04-24 | 9:40 | 34,04 | 13 | 43,34 | 20 | 10 | 1,00
001036 | 33 | 2014-04-24 | 9:58 | 33,72 | 13 | 42,93 | 20 | 10 | 1,00
001035 | 33 | 2014-05-12 | 10:34 | 37,07 | 31 | 47,20 | 20 | 10 | 1,00
001034 | 33 | 2014-05-12 | 11:01 | 37,02 | 31 | 47,14 | 20 | 10 | 1,00
008912 | 330 | 2014-05-07 | 8:19 | 23,90 | 8 | 30,43 | 20 | 10 | 1,00
008916 | 330 | 2014-05-07 | 10:37 | 27,08 | 8 | 34,48 | 20 | 10 | 1,00
008915 | 330 | 2014-05-09 | 10:34 | 28,54 | 10 | 36,34 | 20 | 10 | 1,00
008913 | 330 | 2014-05-09 | 10:35 | 30,25 | 10 | 38,52 | 20 | 10 | 1,00
008919 | 331 | 2014-05-07 | 8:10 | 25,69 | 8 | 32,71 | 20 | 10 | 1,00
008920 | 331 | 2014-05-07 | 8:20 | 39,74 | 8 | 50,60 | 20 | 10 | 1,00
008921 | 331 | 2014-05-09 | 10:39 | 21,19 | 10 | 26,98 | 20 | 10 | 1,00
008922 | 331 | 2014-05-09 | 11:02 | 19,70 | 10 | 25,08 | 20 | 10 | 1,00
008927 | 332 | 2014-05-07 | 10:49 | 31,41 | 8 | 39,99 | 20 | 10 | 1,00
008928 | 332 | 2014-05-07 | 10:53 | 19,92 | 8 | 25,36 | 20 | 10 | 1,00
008930 | 332 | 2014-05-09 | 9:16 | 27,91 | 10 | 35,54 | 20 | 10 | 1,00
008929 | 332 | 2014-05-09 | 10:57 | 29,65 | 10 | 37,75 | 20 | 10 | 1,00
008937 | 333 | 2014-05-07 | 8:22 | 32,51 | 12 | 41,39 | 20 | 10 | 1,00
008938 | 333 | 2014-05-07 | 8:57 | 40,43 | 12 | 51,48 | 20 | 10 | 1,00
008935 | 333 | 2014-05-07 | 9:55 | 37,36 | 12 | 47,57 | 20 | 10 | 1,00
008936 | 333 | 2014-05-07 | 10:17 | 38,13 | 12 | 48,55 | 20 | 10 | 1,00
008939 | 333 | 2014-05-23 | 16:14 | 41,44 | 28 | 52,76 | 20 | 10 | 1,00
008940 | 333 | 2014-05-23 | 17:45 | 30,09 | 28 | 38,31 | 20 | 10 | 1,00
008440 | 334 | 2014-05-07 | 8:54 | 19,93 | 7 | 25,38 | 20 | 10 | 1,00
008441 | 334 | 2014-05-07 | 9:15 | 34,29 | 7 | 43,66 | 20 | 10 | 1,00
008442 | 334 | 2014-05-09 | 10:41 | 31,29 | 9 | 39,84 | 20 | 10 | 1,00
008443 | 334 | 2014-05-09 | 10:44 | 29,77 | 9 | 37,90 | 20 | 10 | 1,00
008448 | 335 | 2014-05-07 | 8:47 | 33,88 | 7 | 43,14 | 20 | 10 | 1,00
008449 | 335 | 2014-05-07 | 9:49 | 37,50 | 7 | 47,75 | 20 | 10 | 1,00
008450 | 335 | 2014-05-09 | 10:45 | 34,14 | 9 | 43,47 | 20 | 10 | 1,00
008451 | 335 | 2014-05-09 | 10:54 | 38,07 | 9 | 48,47 | 20 | 10 | 1,00
008457 | 336 | 2014-05-07 | 9:05 | 24,32 | 7 | 30,97 | 20 | 10 | 1,00
008456 | 336 | 2014-05-07 | 9:51 | 33,05 | 7 | 42,08 | 20 | 10 | 1,00
008458 | 336 | 2014-05-09 | 10:32 | 32,79 | 9 | 41,75 | 20 | 10 | 1,00
008459 | 336 | 2014-05-09 | 11:08 | 36,54 | 9 | 46,52 | 20 | 10 | 1,00
008465 | 337 | 2014-05-07 | 9:29 | 30,49 | 7 | 38,82 | 20 | 10 | 1,00
008464 | 337 | 2014-05-08 | 8:11 | 30,53 | 8 | 38,87 | 20 | 10 | 1,00
008466 | 337 | 2014-05-09 | 10:52 | 37,63 | 9 | 47,91 | 20 | 10 | 1,00
008467 | 337 | 2014-05-09 | 11:06 | 34,29 | 9 | 43,66 | 20 | 10 | 1,00
008473 | 338 | 2014-05-07 | 7:59 | 33,13 | 7 | 42,18 | 20 | 10 | 1,00
008472 | 338 | 2014-05-07 | 8:03 | 26,86 | 7 | 34,20 | 20 | 10 | 1,00
008474 | 338 | 2014-05-09 | 10:38 | 30,51 | 9 | 38,85 | 20 | 10 | 1,00
008475 | 338 | 2014-05-09 | 11:01 | 33,94 | 9 | 43,21 | 20 | 10 | 1,00
008655 | 339 | 2014-05-07 | 8:46 | 31,00 | 7 | 39,47 | 20 | 10 | 1,00
008656 | 339 | 2014-05-07 | 9:37 | 30,43 | 7 | 38,74 | 20 | 10 | 1,00
008657 | 339 | 2014-05-08 | 15:38 | 30,28 | 8 | 38,55 | 20 | 10 | 1,00
008658 | 339 | 2014-05-09 | 8:05 | 30,97 | 9 | 39,43 | 20 | 10 | 1,00
001040 | 34 | 2014-04-23 | 10:37 | 31,34 | 12 | 39,90 | 20 | 10 | 1,00
001039 | 34 | 2014-04-23 | 14:23 | 29,86 | 12 | 38,02 | 20 | 10 | 1,00
001044 | 34 | 2014-04-24 | 11:22 | 36,84 | 13 | 46,91 | 20 | 10 | 1,00
001043 | 34 | 2014-04-24 | 13:25 | 27,60 | 13 | 35,14 | 20 | 10 | 1,00
001041 | 34 | 2014-05-09 | 13:47 | 39,01 | 28 | 49,67 | 20 | 10 | 1,00
001042 | 34 | 2014-05-09 | 14:05 | 31,07 | 28 | 39,56 | 20 | 10 | 1,00
007548 | 340 | 2014-05-07 | 9:22 | 24,45 | 14 | 31,13 | 20 | 10 | 1,00
007546 | 340 | 2014-05-07 | 9:39 | 32,41 | 14 | 41,27 | 20 | 10 | 1,00
007547 | 340 | 2014-05-07 | 10:15 | 29,29 | 14 | 37,29 | 20 | 10 | 1,00
007549 | 340 | 2014-05-07 | 10:25 | 29,31 | 14 | 37,32 | 20 | 10 | 1,00
007550 | 340 | 2014-05-21 | 16:22 | 29,96 | 28 | 38,15 | 20 | 10 | 1,00
007551 | 340 | 2014-05-21 | 16:26 | 30,71 | 28 | 39,10 | 20 | 10 | 1,00
007604 | 341 | 2014-05-19 | 9:30 | 11,27 | 26 | 14,35 | 20 | 10 | 1,00
007601 | 341 | 2014-05-19 | 9:31 | 10,79 | 26 | 13,74 | 20 | 10 | 1,00
007602 | 341 | 2014-05-19 | 9:32 | 11,21 | 26 | 14,27 | 20 | 10 | 1,00
007603 | 341 | 2014-05-19 | 9:34 | 12,23 | 26 | 15,57 | 20 | 10 | 1,00
007610 | 342 | 2014-05-19 | 9:27 | 11,78 | 26 | 15,00 | 20 | 10 | 1,00
007612 | 342 | 2014-05-19 | 9:28 | 11,72 | 26 | 14,92 | 20 | 10 | 1,00
007611 | 342 | 2014-05-19 | 9:28 | 11,40 | 26 | 14,51 | 20 | 10 | 1,00
007609 | 342 | 2014-05-19 | 9:28 | 10,31 | 26 | 13,13 | 20 | 10 | 1,00
007620 | 343 | 2014-05-19 | 9:27 | 12,76 | 26 | 16,25 | 20 | 10 | 1,00
007617 | 343 | 2014-05-19 | 9:27 | 11,61 | 26 | 14,78 | 20 | 10 | 1,00
007619 | 343 | 2014-05-19 | 9:29 | 12,09 | 26 | 15,39 | 20 | 10 | 1,00
007618 | 343 | 2014-05-19 | 9:30 | 12,94 | 26 | 16,48 | 20 | 10 | 1,00
007790 | 344 | 2014-05-07 | 8:12 | 28,07 | 7 | 35,74 | 20 | 10 | 1,00
007789 | 344 | 2014-05-07 | 9:54 | 24,74 | 7 | 31,50 | 20 | 10 | 1,00
007791 | 344 | 2014-05-07 | 10:26 | 29,17 | 7 | 37,14 | 20 | 10 | 1,00
007788 | 344 | 2014-05-07 | 10:54 | 25,02 | 7 | 31,86 | 20 | 10 | 1,00
007797 | 345 | 2014-05-07 | 8:55 | 32,20 | 7 | 41,00 | 20 | 10 | 1,00
007798 | 345 | 2014-05-07 | 9:25 | 31,09 | 7 | 39,58 | 20 | 10 | 1,00
007796 | 345 | 2014-05-07 | 10:38 | 28,57 | 7 | 36,38 | 20 | 10 | 1,00
007799 | 345 | 2014-05-08 | 9:40 | 30,02 | 8 | 38,22 | 20 | 10 | 1,00
007781 | 346 | 2014-05-07 | 7:57 | 29,34 | 8 | 37,36 | 20 | 10 | 1,00
007783 | 346 | 2014-05-07 | 9:52 | 28,94 | 8 | 36,85 | 20 | 10 | 1,00
007780 | 346 | 2014-05-07 | 10:04 | 29,93 | 8 | 38,11 | 20 | 10 | 1,00
007782 | 346 | 2014-05-07 | 10:32 | 27,99 | 8 | 35,64 | 20 | 10 | 1,00
007806 | 347 | 2014-05-07 | 9:31 | 34,21 | 7 | 43,56 | 20 | 10 | 1,00
007804 | 347 | 2014-05-07 | 10:55 | 26,56 | 7 | 33,82 | 20 | 10 | 1,00
007805 | 347 | 2014-05-08 | 9:30 | 37,84 | 8 | 48,18 | 20 | 10 | 1,00
007807 | 347 | 2014-05-08 | 9:34 | 32,89 | 8 | 41,88 | 20 | 10 | 1,00
005031 | 348 | 2014-05-07 | 8:04 | 25,12 | 7 | 31,98 | 20 | 10 | 1,00
005032 | 348 | 2014-05-07 | 9:46 | 25,38 | 7 | 32,31 | 20 | 10 | 1,00
005033 | 348 | 2014-05-07 | 10:05 | 27,43 | 7 | 34,92 | 20 | 10 | 1,00
005034 | 348 | 2014-05-08 | 8:06 | 27,10 | 8 | 34,50 | 20 | 10 | 1,00
002283 | 349 | 2014-05-07 | 8:06 | 28,55 | 12 | 36,35 | 20 | 10 | 1,00
002282 | 349 | 2014-05-07 | 8:50 | 32,23 | 12 | 41,04 | 20 | 10 | 1,00
002281 | 349 | 2014-05-07 | 8:52 | 28,38 | 12 | 36,13 | 20 | 10 | 1,00
002284 | 349 | 2014-05-07 | 9:24 | 26,86 | 12 | 34,20 | 20 | 10 | 1,00
002286 | 349 | 2014-05-23 | 17:53 | 34,12 | 28 | 43,44 | 20 | 10 | 1,00
002285 | 349 | 2014-05-23 | 18:13 | 32,10 | 28 | 40,87 | 20 | 10 | 1,00
001047 | 35 | 2014-04-23 | 13:48 | 28,07 | 12 | 35,74 | 20 | 10 | 1,00
001046 | 35 | 2014-04-23 | 14:27 | 28,60 | 12 | 36,41 | 20 | 10 | 1,00
001051 | 35 | 2014-04-24 | 10:02 | 31,01 | 13 | 39,48 | 20 | 10 | 1,00
001050 | 35 | 2014-04-24 | 10:04 | 31,90 | 13 | 40,62 | 20 | 10 | 1,00
001049 | 35 | 2014-05-09 | 14:07 | 35,26 | 28 | 44,89 | 20 | 10 | 1,00
001048 | 35 | 2014-05-09 | 14:08 | 35,63 | 28 | 45,37 | 20 | 10 | 1,00
008115 | 350 | 2014-05-09 | 10:31 | 32,15 | 9 | 40,93 | 20 | 10 | 1,00
008114 | 350 | 2014-05-09 | 10:48 | 35,30 | 9 | 44,95 | 20 | 10 | 1,00
008113 | 350 | 2014-05-15 | 15:43 | 34,86 | 15 | 44,39 | 20 | 10 | 1,00
008112 | 350 | 2014-05-15 | 15:45 | 32,17 | 15 | 40,96 | 20 | 10 | 1,00
008122 | 351 | 2014-05-09 | 10:50 | 31,13 | 9 | 39,64 | 20 | 10 | 1,00
008123 | 351 | 2014-05-09 | 10:55 | 30,79 | 9 | 39,20 | 20 | 10 | 1,00
008120 | 351 | 2014-05-15 | 10:26 | 34,55 | 15 | 43,99 | 20 | 10 | 1,00
008121 | 351 | 2014-05-15 | 14:11 | 34,29 | 15 | 43,66 | 20 | 10 | 1,00
008131 | 352 | 2014-05-09 | 11:11 | 34,20 | 9 | 43,54 | 20 | 10 | 1,00
008130 | 352 | 2014-05-09 | 11:16 | 32,61 | 9 | 41,52 | 20 | 10 | 1,00
008128 | 352 | 2014-05-15 | 10:37 | 38,85 | 15 | 49,47 | 20 | 10 | 1,00
008129 | 352 | 2014-05-15 | 15:40 | 38,53 | 15 | 49,06 | 20 | 10 | 1,00
008139 | 353 | 2014-05-09 | 10:47 | 23,35 | 9 | 29,73 | 20 | 10 | 1,00
008138 | 353 | 2014-05-09 | 11:13 | 33,63 | 9 | 42,82 | 20 | 10 | 1,00
008137 | 353 | 2014-05-15 | 11:02 | 28,32 | 15 | 36,06 | 20 | 10 | 1,00
008136 | 353 | 2014-05-15 | 16:27 | 32,29 | 15 | 41,11 | 20 | 10 | 1,00
008146 | 354 | 2014-05-08 | 15:24 | 34,68 | 8 | 44,16 | 20 | 10 | 1,00
008147 | 354 | 2014-05-09 | 8:43 | 28,72 | 9 | 36,57 | 20 | 10 | 1,00
008145 | 354 | 2014-05-15 | 15:20 | 38,43 | 15 | 48,93 | 20 | 10 | 1,00
008144 | 354 | 2014-05-15 | 17:07 | 31,70 | 15 | 40,36 | 20 | 10 | 1,00
008154 | 355 | 2014-05-09 | 10:43 | 34,46 | 9 | 43,88 | 20 | 10 | 1,00
008155 | 355 | 2014-05-09 | 11:03 | 26,42 | 9 | 33,64 | 20 | 10 | 1,00
008153 | 355 | 2014-05-15 | 13:07 | 33,31 | 15 | 42,41 | 20 | 10 | 1,00
008152 | 355 | 2014-05-15 | 16:24 | 36,11 | 15 | 45,98 | 20 | 10 | 1,00
008163 | 356 | 2014-05-09 | 11:05 | 25,91 | 9 | 32,99 | 20 | 10 | 1,00
008162 | 356 | 2014-05-09 | 11:14 | 28,73 | 9 | 36,58 | 20 | 10 | 1,00
008160 | 356 | 2014-05-15 | 15:38 | 38,53 | 15 | 49,06 | 20 | 10 | 1,00
008161 | 356 | 2014-05-15 | 16:43 | 34,19 | 15 | 43,53 | 20 | 10 | 1,00
008504 | 357 | 2014-05-09 | 10:59 | 26,19 | 9 | 33,35 | 20 | 10 | 1,00
008503 | 357 | 2014-05-09 | 11:09 | 33,59 | 9 | 42,77 | 20 | 10 | 1,00
008502 | 357 | 2014-05-15 | 10:35 | 27,38 | 15 | 34,86 | 20 | 10 | 1,00
008501 | 357 | 2014-05-15 | 15:01 | 33,15 | 15 | 42,21 | 20 | 10 | 1,00
008291 | 358 | 2014-05-09 | 8:39 | 18,07 | 9 | 23,01 | 20 | 10 | 1,00
008290 | 358 | 2014-05-09 | 9:05 | 18,54 | 9 | 23,61 | 20 | 10 | 1,00
008289 | 358 | 2014-05-15 | 10:43 | 21,60 | 15 | 27,50 | 20 | 10 | 1,00
008288 | 358 | 2014-05-15 | 16:40 | 20,59 | 15 | 26,22 | 20 | 10 | 1,00
005039 | 359 | 2014-05-08 | 8:59 | 15,35 | 5 | 19,54 | 20 | 10 | 1,00
005040 | 359 | 2014-05-08 | 10:17 | 15,81 | 5 | 20,13 | 20 | 10 | 1,00
005043 | 359 | 2014-05-13 | 10:23 | 17,11 | 10 | 21,79 | 20 | 10 | 1,00
005041 | 359 | 2014-05-13 | 10:54 | 16,91 | 10 | 21,53 | 20 | 10 | 1,00
000828 | 36 | 2014-04-17 | 15:36 | 21,11 | 7 | 26,88 | 20 | 10 | 1,00
000827 | 36 | 2014-04-17 | 15:41 | 24,66 | 7 | 31,40 | 20 | 10 | 1,00
000830 | 36 | 2014-05-09 | 9:34 | 25,85 | 29 | 32,91 | 20 | 10 | 1,00
000829 | 36 | 2014-05-09 | 10:15 | 29,90 | 29 | 38,07 | 20 | 10 | 1,00
000826 | 36 | 2014-05-09 | 10:37 | 27,10 | 29 | 34,50 | 20 | 10 | 1,00
000825 | 36 | 2014-05-09 | 10:58 | 26,92 | 29 | 34,28 | 20 | 10 | 1,00
008297 | 360 | 2014-05-09 | 8:01 | 19,40 | 7 | 24,70 | 20 | 10 | 1,00
008296 | 360 | 2014-05-09 | 9:01 | 18,25 | 7 | 23,24 | 20 | 10 | 1,00
008298 | 360 | 2014-05-12 | 13:24 | 18,81 | 10 | 23,95 | 20 | 10 | 1,00
008299 | 360 | 2014-05-12 | 13:40 | 20,03 | 10 | 25,50 | 20 | 10 | 1,00
008663 | 361 | 2014-05-08 | 15:35 | 37,59 | 6 | 47,86 | 20 | 10 | 1,00
008664 | 361 | 2014-05-09 | 8:10 | 30,12 | 7 | 38,35 | 20 | 10 | 1,00
008665 | 361 | 2014-05-12 | 13:46 | 41,86 | 10 | 53,30 | 20 | 10 | 1,00
008666 | 361 | 2014-05-12 | 13:58 | 39,45 | 10 | 50,23 | 20 | 10 | 1,00
008671 | 362 | 2014-05-08 | 15:20 | 30,62 | 6 | 38,99 | 20 | 10 | 1,00
008672 | 362 | 2014-05-09 | 8:18 | 30,17 | 7 | 38,41 | 20 | 10 | 1,00
008674 | 362 | 2014-05-12 | 13:26 | 32,91 | 10 | 41,90 | 20 | 10 | 1,00
008673 | 362 | 2014-05-12 | 13:29 | 36,08 | 10 | 45,94 | 20 | 10 | 1,00
008680 | 363 | 2014-05-08 | 15:33 | 24,65 | 6 | 31,39 | 20 | 10 | 1,00
008679 | 363 | 2014-05-09 | 8:24 | 30,16 | 7 | 38,40 | 20 | 10 | 1,00
008682 | 363 | 2014-05-12 | 13:38 | 23,28 | 10 | 29,64 | 20 | 10 | 1,00
008681 | 363 | 2014-05-12 | 13:56 | 30,06 | 10 | 37,13 | 16,3 | 10 | 0,97
007541 | 364 | 2014-05-15 | 14:18 | 16,57 | 22 | 21,10 | 20 | 10 | 1,00
007542 | 364 | 2014-05-15 | 16:44 | 17,14 | 22 | 21,82 | 20 | 10 | 1,00
007543 | 364 | 2014-05-21 | 16:42 | 15,04 | 28 | 19,15 | 20 | 10 | 1,00
007544 | 364 | 2014-05-21 | 16:44 | 14,64 | 28 | 18,64 | 20 | 10 | 1,00
005068 | 365 | 2014-05-15 | 16:41 | 14,44 | 21 | 18,39 | 20 | 10 | 1,00
005067 | 365 | 2014-05-15 | 16:45 | 15,53 | 21 | 19,77 | 20 | 10 | 1,00
005069 | 365 | 2014-05-22 | 15:04 | 16,38 | 28 | 20,86 | 20 | 10 | 1,00
005070 | 365 | 2014-05-22 | 16:19 | 16,12 | 28 | 20,52 | 20 | 10 | 1,00
007566 | 366 | 2014-05-15 | 14:27 | 19,48 | 20 | 24,80 | 20 | 10 | 1,00
007565 | 366 | 2014-05-15 | 14:33 | 18,33 | 20 | 23,34 | 20 | 10 | 1,00
007568 | 366 | 2014-05-22 | 15:15 | 23,48 | 27 | 29,90 | 20 | 10 | 1,00
007567 | 366 | 2014-05-22 | 16:32 | 22,45 | 27 | 28,58 | 20 | 10 | 1,00
009046 | 367 | 2014-05-09 | 14:51 | 25,20 | 3 | 32,09 | 20 | 10 | 1,00
009045 | 367 | 2014-05-09 | 14:55 | 26,65 | 3 | 33,93 | 20 | 10 | 1,00
009047 | 367 | 2014-05-16 | 13:28 | 31,08 | 10 | 39,57 | 20 | 10 | 1,00
009054 | 368 | 2014-05-09 | 14:58 | 29,01 | 3 | 36,94 | 20 | 10 | 1,00
009053 | 368 | 2014-05-09 | 15:02 | 25,86 | 3 | 32,93 | 20 | 10 | 1,00
009062 | 369 | 2014-05-09 | 15:00 | 22,41 | 3 | 28,53 | 20 | 10 | 1,00
009061 | 369 | 2014-05-09 | 15:05 | 26,02 | 3 | 33,13 | 20 | 10 | 1,00
000831 | 37 | 2014-04-23 | 13:40 | 28,66 | 13 | 36,49 | 20 | 10 | 1,00
000832 | 37 | 2014-04-23 | 13:42 | 26,48 | 13 | 33,72 | 20 | 10 | 1,00
000833 | 37 | 2014-04-25 | 9:34 | 32,48 | 15 | 41,35 | 20 | 10 | 1,00
000834 | 37 | 2014-04-25 | 9:52 | 32,53 | 15 | 41,42 | 20 | 10 | 1,00
000836 | 37 | 2014-05-09 | 9:52 | 34,29 | 29 | 43,66 | 20 | 10 | 1,00
000835 | 37 | 2014-05-09 | 10:12 | 28,83 | 29 | 36,71 | 20 | 10 | 1,00
009070 | 370 | 2014-05-09 | 15:03 | 21,22 | 3 | 27,02 | 20 | 10 | 1,00
009069 | 370 | 2014-05-09 | 15:06 | 21,92 | 3 | 27,91 | 20 | 10 | 1,00
009071 | 370 | 2014-05-16 | 15:11 | 29,01 | 10 | 36,94 | 20 | 10 | 1,00
009077 | 371 | 2014-05-09 | 14:56 | 28,51 | 3 | 36,30 | 20 | 10 | 1,00
009078 | 371 | 2014-05-09 | 14:59 | 24,42 | 3 | 31,09 | 20 | 10 | 1,00
009080 | 371 | 2014-05-16 | 15:42 | 25,53 | 10 | 32,51 | 20 | 10 | 1,00
009085 | 372 | 2014-05-13 | 10:14 | 34,34 | 6 | 43,72 | 20 | 10 | 1,00
009086 | 372 | 2014-05-13 | 10:43 | 30,45 | 6 | 38,77 | 20 | 10 | 1,00
009088 | 372 | 2014-05-15 | 17:05 | 39,30 | 8 | 50,04 | 20 | 10 | 1,00
009087 | 372 | 2014-05-15 | 17:13 | 38,72 | 8 | 49,30 | 20 | 10 | 1,00
009094 | 373 | 2014-05-13 | 10:21 | 36,01 | 6 | 45,85 | 20 | 10 | 1,00
009093 | 373 | 2014-05-13 | 10:34 | 32,99 | 6 | 42,00 | 20 | 10 | 1,00
009095 | 373 | 2014-05-15 | 14:40 | 39,19 | 8 | 49,90 | 20 | 10 | 1,00
009096 | 373 | 2014-05-16 | 9:48 | 36,61 | 9 | 46,61 | 20 | 10 | 1,00
009102 | 374 | 2014-05-13 | 10:26 | 27,35 | 6 | 34,82 | 20 | 10 | 1,00
009101 | 374 | 2014-05-13 | 10:45 | 24,52 | 6 | 31,22 | 20 | 10 | 1,00
009103 | 374 | 2014-05-15 | 8:40 | 27,34 | 8 | 34,81 | 20 | 10 | 1,00
009104 | 374 | 2014-05-15 | 14:01 | 28,36 | 8 | 36,11 | 20 | 10 | 1,00
009109 | 375 | 2014-05-13 | 10:51 | 26,32 | 6 | 33,51 | 20 | 10 | 1,00
009110 | 375 | 2014-05-13 | 10:58 | 28,76 | 6 | 36,62 | 20 | 10 | 1,00
009111 | 375 | 2014-05-15 | 8:37 | 29,08 | 8 | 37,03 | 20 | 10 | 1,00
009112 | 375 | 2014-05-15 | 11:09 | 27,22 | 8 | 34,66 | 20 | 10 | 1,00
008509 | 376 | 2014-05-15 | 10:40 | 25,91 | 13 | 32,99 | 20 | 10 | 1,00
008512 | 376 | 2014-05-15 | 13:10 | 28,92 | 13 | 36,82 | 20 | 10 | 1,00
008511 | 376 | 2014-05-15 | 13:13 | 26,69 | 13 | 33,98 | 20 | 10 | 1,00
008510 | 376 | 2014-05-15 | 13:49 | 28,02 | 13 | 35,68 | 20 | 10 | 1,00
008519 | 377 | 2014-05-15 | 10:52 | 25,68 | 13 | 32,70 | 20 | 10 | 1,00
008520 | 377 | 2014-05-15 | 13:08 | 27,06 | 13 | 34,45 | 20 | 10 | 1,00
008518 | 377 | 2014-05-15 | 14:44 | 24,29 | 13 | 30,93 | 20 | 10 | 1,00
008517 | 377 | 2014-05-15 | 16:22 | 25,63 | 13 | 32,63 | 20 | 10 | 1,00
008527 | 378 | 2014-05-12 | 13:31 | 23,20 | 10 | 29,54 | 20 | 10 | 1,00
008528 | 378 | 2014-05-12 | 13:44 | 20,30 | 10 | 25,85 | 20 | 10 | 1,00
008526 | 378 | 2014-05-15 | 15:49 | 21,78 | 13 | 27,73 | 20 | 10 | 1,00
008525 | 378 | 2014-05-15 | 16:37 | 22,94 | 13 | 29,21 | 20 | 10 | 1,00
008535 | 379 | 2014-05-12 | 13:13 | 29,13 | 10 | 37,09 | 20 | 10 | 1,00
008536 | 379 | 2014-05-12 | 13:27 | 27,02 | 10 | 34,40 | 20 | 10 | 1,00
008534 | 379 | 2014-05-15 | 15:05 | 25,62 | 13 | 32,62 | 20 | 10 | 1,00
008533 | 379 | 2014-05-15 | 16:55 | 29,25 | 13 | 37,24 | 20 | 10 | 1,00
000428 | 38 | 2014-04-25 | 13:22 | 24,12 | 11 | 30,71 | 20 | 10 | 1,00
000427 | 38 | 2014-04-25 | 13:38 | 24,01 | 11 | 30,57 | 20 | 10 | 1,00
000425 | 38 | 2014-04-25 | 13:40 | 24,74 | 11 | 31,50 | 20 | 10 | 1,00
000426 | 38 | 2014-04-25 | 14:22 | 23,03 | 11 | 29,32 | 20 | 10 | 1,00
000430 | 38 | 2014-05-12 | 9:11 | 23,09 | 28 | 29,40 | 20 | 10 | 1,00
000429 | 38 | 2014-05-12 | 17:16 | 22,82 | 28 | 29,06 | 20 | 10 | 1,00
008543 | 380 | 2014-05-12 | 13:17 | 24,05 | 10 | 30,62 | 20 | 10 | 1,00
008544 | 380 | 2014-05-12 | 13:23 | 26,45 | 10 | 33,68 | 20 | 10 | 1,00
008542 | 380 | 2014-05-15 | 10:28 | 25,33 | 13 | 32,25 | 20 | 10 | 1,00
008541 | 380 | 2014-05-15 | 14:39 | 25,55 | 13 | 32,53 | 20 | 10 | 1,00
008552 | 381 | 2014-05-12 | 13:21 | 27,71 | 10 | 35,28 | 20 | 10 | 1,00
008551 | 381 | 2014-05-12 | 13:32 | 33,85 | 10 | 43,10 | 20 | 10 | 1,00
008549 | 381 | 2014-05-15 | 15:54 | 31,28 | 13 | 39,83 | 20 | 10 | 1,00
008550 | 381 | 2014-05-15 | 16:12 | 27,71 | 13 | 35,28 | 20 | 10 | 1,00
008560 | 382 | 2014-05-12 | 13:12 | 38,12 | 10 | 48,54 | 20 | 10 | 1,00
008559 | 382 | 2014-05-12 | 13:36 | 30,36 | 10 | 38,66 | 20 | 10 | 1,00
008557 | 382 | 2014-05-15 | 13:20 | 37,23 | 13 | 47,40 | 20 | 10 | 1,00
008558 | 382 | 2014-05-15 | 14:22 | 34,53 | 13 | 43,96 | 20 | 10 | 1,00
008567 | 383 | 2014-05-12 | 13:19 | 29,30 | 10 | 37,31 | 20 | 10 | 1,00
008568 | 383 | 2014-05-12 | 13:43 | 31,89 | 10 | 40,60 | 20 | 10 | 1,00
008566 | 383 | 2014-05-15 | 10:23 | 30,41 | 13 | 38,72 | 20 | 10 | 1,00
008565 | 383 | 2014-05-15 | 16:53 | 28,41 | 13 | 36,17 | 20 | 10 | 1,00
008576 | 384 | 2014-05-12 | 13:15 | 34,16 | 10 | 43,49 | 20 | 10 | 1,00
008575 | 384 | 2014-05-12 | 13:34 | 22,32 | 10 | 28,42 | 20 | 10 | 1,00
008574 | 384 | 2014-05-15 | 14:36 | 34,10 | 13 | 43,42 | 20 | 10 | 1,00
008573 | 384 | 2014-05-15 | 16:57 | 30,49 | 13 | 38,82 | 20 | 10 | 1,00
008584 | 385 | 2014-05-12 | 16:32 | 19,48 | 7 | 24,80 | 20 | 10 | 1,00
008583 | 385 | 2014-05-12 | 16:40 | 28,97 | 7 | 36,89 | 20 | 10 | 1,00
008582 | 385 | 2014-05-15 | 10:45 | 32,32 | 10 | 41,15 | 20 | 10 | 1,00
008581 | 385 | 2014-05-16 | 11:03 | 34,52 | 11 | 43,95 | 20 | 10 | 1,00
008592 | 386 | 2014-05-12 | 16:30 | 31,99 | 7 | 40,73 | 20 | 10 | 1,00
008591 | 386 | 2014-05-12 | 16:44 | 27,25 | 7 | 34,70 | 20 | 10 | 1,00
008589 | 386 | 2014-05-15 | 10:30 | 32,89 | 10 | 41,88 | 20 | 10 | 1,00
008590 | 386 | 2014-05-16 | 11:16 | 35,01 | 11 | 44,58 | 20 | 10 | 1,00
008600 | 387 | 2014-05-12 | 9:01 | 31,10 | 7 | 39,60 | 20 | 10 | 1,00
008599 | 387 | 2014-05-12 | 17:05 | 25,81 | 7 | 32,86 | 20 | 10 | 1,00
008598 | 387 | 2014-05-16 | 13:46 | 33,10 | 11 | 42,14 | 20 | 10 | 1,00
008597 | 387 | 2014-05-16 | 14:03 | 31,04 | 11 | 39,52 | 20 | 10 | 1,00
008607 | 388 | 2014-05-12 | 8:51 | 29,86 | 7 | 38,02 | 20 | 10 | 1,00
008608 | 388 | 2014-05-12 | 16:54 | 27,69 | 7 | 35,26 | 20 | 10 | 1,00
008606 | 388 | 2014-05-16 | 13:37 | 32,71 | 11 | 41,65 | 20 | 10 | 1,00
008605 | 388 | 2014-05-16 | 13:41 | 31,94 | 11 | 40,67 | 20 | 10 | 1,00
008615 | 389 | 2014-05-12 | 9:12 | 30,22 | 7 | 38,48 | 20 | 10 | 1,00
008616 | 389 | 2014-05-12 | 16:23 | 27,14 | 7 | 34,56 | 20 | 10 | 1,00
008613 | 389 | 2014-05-15 | 16:33 | 30,93 | 10 | 39,38 | 20 | 10 | 1,00
008614 | 389 | 2014-05-16 | 11:18 | 34,22 | 11 | 43,57 | 20 | 10 | 1,00
000434 | 39 | 2014-04-25 | 13:48 | 25,34 | 11 | 32,26 | 20 | 10 | 1,00
000435 | 39 | 2014-04-25 | 14:04 | 20,81 | 11 | 26,50 | 20 | 10 | 1,00
000432 | 39 | 2014-04-25 | 14:07 | 24,14 | 11 | 30,74 | 20 | 10 | 1,00
000437 | 39 | 2014-05-12 | 9:06 | 29,34 | 28 | 37,36 | 20 | 10 | 1,00
000436 | 39 | 2014-05-12 | 17:18 | 24,28 | 28 | 30,91 | 20 | 10 | 1,00
008623 | 390 | 2014-05-12 | 16:28 | 28,15 | 7 | 35,84 | 20 | 10 | 1,00
008624 | 390 | 2014-05-12 | 16:42 | 27,21 | 7 | 34,64 | 20 | 10 | 1,00
008622 | 390 | 2014-05-16 | 11:14 | 33,96 | 11 | 43,24 | 20 | 10 | 1,00
008621 | 390 | 2014-05-16 | 13:12 | 30,03 | 11 | 38,24 | 20 | 10 | 1,00
008631 | 391 | 2014-05-12 | 8:49 | 27,89 | 7 | 35,51 | 20 | 10 | 1,00
008632 | 391 | 2014-05-12 | 8:58 | 30,94 | 7 | 39,39 | 20 | 10 | 1,00
008630 | 391 | 2014-05-15 | 14:05 | 27,18 | 10 | 34,61 | 20 | 10 | 1,00
008629 | 391 | 2014-05-16 | 8:04 | 30,17 | 11 | 38,41 | 20 | 10 | 1,00
008639 | 392 | 2014-05-12 | 9:19 | 30,80 | 7 | 39,22 | 20 | 10 | 1,00
008640 | 392 | 2014-05-12 | 16:31 | 23,98 | 7 | 30,53 | 20 | 10 | 1,00
008638 | 392 | 2014-05-16 | 11:12 | 30,45 | 11 | 38,77 | 20 | 10 | 1,00
008637 | 392 | 2014-05-16 | 13:51 | 37,65 | 11 | 47,94 | 20 | 10 | 1,00
008648 | 393 | 2014-05-12 | 8:54 | 32,05 | 7 | 40,81 | 20 | 10 | 1,00
008647 | 393 | 2014-05-12 | 17:08 | 23,67 | 7 | 30,14 | 20 | 10 | 1,00
008646 | 393 | 2014-05-16 | 13:34 | 35,87 | 11 | 45,67 | 20 | 10 | 1,00
008645 | 393 | 2014-05-16 | 14:04 | 40,75 | 11 | 51,88 | 20 | 10 | 1,00
008785 | 394 | 2014-05-12 | 8:43 | 28,41 | 7 | 36,17 | 20 | 10 | 1,00
008786 | 394 | 2014-05-12 | 9:04 | 33,74 | 7 | 42,96 | 20 | 10 | 1,00
008783 | 394 | 2014-05-15 | 14:30 | 31,33 | 10 | 39,89 | 20 | 10 | 1,00
008784 | 394 | 2014-05-16 | 13:38 | 33,75 | 11 | 42,97 | 20 | 10 | 1,00
008793 | 395 | 2014-05-12 | 17:13 | 29 | 7 | 36,92 | 20 | 10 | 1,00
008794 | 395 | 2014-05-12 | 17:23 | 21,44 | 7 | 27,30 | 20 | 10 | 1,00
008791 | 395 | 2014-05-15 | 14:17 | 33,87 | 10 | 43,12 | 20 | 10 | 1,00
008792 | 395 | 2014-05-15 | 16:25 | 32,08 | 10 | 40,85 | 20 | 10 | 1,00
007812 | 396 | 2014-05-14 | 15:15 | 35,41 | 14 | 45,09 | 20 | 10 | 1,00
007815 | 396 | 2014-05-14 | 15:19 | 42,86 | 14 | 54,57 | 20 | 10 | 1,00
007814 | 396 | 2014-05-14 | 15:43 | 44,43 | 14 | 56,57 | 20 | 10, | 1,00
007813 | 396 | 2014-05-14 | 15:47 | 40,56 | 14 | 51,64 | 20 | 10 | 1,00
007820 | 397 | 2014-05-14 | 16:12 | 35,24 | 14 | 44,87 | 20 | 10 | 1,00
007822 | 397 | 2014-05-14 | 16:14 | 33,75 | 14 | 42,97 | 20 | 10 | 1,00
007823 | 397 | 2014-05-14 | 18:08 | 41,02 | 14 | 52,23 | 20 | 10 | 1,00
007821 | 397 | 2014-05-14 | 18:17 | 36,43 | 14 | 46,38 | 20 | 10 | 1,00
007829 | 398 | 2014-05-14 | 15:35 | 37,76 | 14 | 48,08 | 20 | 10 | 1,00
007830 | 398 | 2014-05-14 | 16:03 | 39,88 | 14 | 50,78 | 20 | 10 | 1,00
007831 | 398 | 2014-05-14 | 17:43 | 40,56 | 14 | 51,64 | 20 | 10 | 1,00
007828 | 398 | 2014-05-14 | 18:10 | 36,64 | 14 | 46,65 | 20 | 10 | 1,00
007876 | 399 | 2014-05-13 | 11:00 | 19,89 | 6 | 25,32 | 20 | 10 | 1,00
007877 | 399 | 2014-05-13 | 11:10 | 27,76 | 6 | 35,35 | 20 | 10 | 1,00
007878 | 399 | 2014-05-15 | 14:42 | 25,38 | 8 | 32,31 | 20 | 10 | 1,00
007879 | 399 | 2014-05-16 | 9:50 | 24,61 | 9 | 31,33 | 20 | 10 | 1,00
000026 | 4 | 2014-04-17 | 15:22 | 31,11 | 8 | 39,61 | 20 | 10 | 1,00
000025 | 4 | 2014-04-17 | 15:30 | 30,36 | 8 | 38,66 | 20 | 10 | 1,00
000023 | 4 | 2014-04-22 | 7:57 | 38,40 | 13 | 48,89 | 20 | 10 | 1,00
000024 | 4 | 2014-04-22 | 8:23 | 34,22 | 13 | 43,57 | 20 | 10 | 1,00
000028 | 4 | 2014-05-08 | 15:04 | 39,57 | 29 | 50,38 | 20 | 10 | 1,00
000027 | 4 | 2014-05-09 | 8:37 | 36,97 | 30 | 47,07 | 20 | 10 | 1,00
000439 | 40 | 2014-04-25 | 13:37 | 26,67 | 11 | 33,96 | 20 | 10 | 1,00
000440 | 40 | 2014-04-25 | 13:59 | 22,17 | 11 | 28,23 | 20 | 10 | 1,00
000441 | 40 | 2014-04-29 | 8:17 | 28,27 | 15 | 35,99 | 20 | 10 | 1,00
000442 | 40 | 2014-04-29 | 8:18 | 27,96 | 15 | 35,60 | 20 | 10 | 1,00
000444 | 40 | 2014-05-12 | 16:37 | 25,19 | 28 | 32,07 | 20 | 10 | 1,00
000443 | 40 | 2014-05-12 | 16:56 | 26,62 | 28 | 33,89 | 20 | 10 | 1,00
007884 | 400 | 2014-05-13 | 10:39 | 22,70 | 6 | 28,90 | 20 | 10 | 1,00
007885 | 400 | 2014-05-13 | 11:08 | 19,94 | 6 | 25,39 | 20 | 10 | 1,00
007886 | 400 | 2014-05-16 | 7:55 | 23,10 | 9 | 29,41 | 20 | 10 | 1,00
007887 | 400 | 2014-05-16 | 8:10 | 22,38 | 9 | 28,50 | 20 | 10 | 1,00
007892 | 401 | 2014-05-13 | 10:50 | 34,19 | 6 | 43,53 | 20 | 10 | 1,00
007893 | 401 | 2014-05-13 | 10:54 | 36,18 | 6 | 46,07 | 20 | 10 | 1,00
007894 | 401 | 2014-05-15 | 9:03 | 33,56 | 8 | 42,73 | 20 | 10 | 1,00
007895 | 401 | 2014-05-16 | 11:10 | 30,80 | 9 | 39,22 | 20 | 10 | 1,00
007901 | 402 | 2014-05-13 | 10:35 | 31,74 | 6 | 40,41 | 20 | 10 | 1,00
007900 | 402 | 2014-05-13 | 10:41 | 32,15 | 6 | 40,93 | 20 | 10 | 1,00
007903 | 402 | 2014-05-15 | 11:07 | 35,41 | 8 | 45,09 | 20 | 10 | 1,00
007902 | 402 | 2014-05-15 | 14:45 | 31,07 | 8 | 39,56 | 20 | 10 | 1,00
007861 | 403 | 2014-05-14 | 15:01 | 23,91 | 11 | 30,44 | 20 | 10 | 1,00
007860 | 403 | 2014-05-14 | 15:06 | 21,92 | 11 | 27,91 | 20 | 10 | 1,00
007863 | 403 | 2014-05-14 | 16:57 | 24,73 | 11 | 31,49 | 20 | 10 | 1,00
007862 | 403 | 2014-05-14 | 18:02 | 24,61 | 11 | 31,33 | 20 | 10 | 1,00
005056 | 404 | 2014-05-14 | 14:59 | 16,18 | 8 | 20,60 | 20 | 10 | 1,00
005055 | 404 | 2014-05-14 | 15:33 | 15,29 | 8 | 19,47 | 20 | 10 | 1,00
008799 | 405 | 2014-05-14 | 17:50 | 32,91 | 8 | 41,90 | 20 | 10 | 1,00
008800 | 405 | 2014-05-14 | 18:12 | 37,00 | 8 | 47,11 | 20 | 10 | 1,00
008801 | 405 | 2014-05-16 | 13:21 | 34,07 | 10 | 43,38 | 20 | 10 | 1,00
008802 | 405 | 2014-05-16 | 14:55 | 37,93 | 10 | 48,29 | 20 | 10 | 1,00
008803 | 405 | 2014-05-26 | 9:28 | 37,97 | 20 | 48,34 | 20 | 10 | 1,00
008804 | 405 | 2014-05-26 | 10:17 | 34,68 | 20 | 44,16 | 20 | 10 | 1,00
008808 | 406 | 2014-05-14 | 17:13 | 32,23 | 8 | 41,04 | 20 | 10 | 1,00
008807 | 406 | 2014-05-14 | 17:54 | 32,86 | 8 | 41,84 | 20 | 10 | 1,00
008810 | 406 | 2014-05-16 | 14:26 | 33,97 | 10 | 43,25 | 20 | 10 | 1,00
008809 | 406 | 2014-05-16 | 17:24 | 35,87 | 10 | 45,67 | 20 | 10 | 1,00
008816 | 407 | 2014-05-14 | 16:55 | 39,22 | 8 | 49,94 | 20 | 10 | 1,00
008815 | 407 | 2014-05-14 | 16:59 | 30,13 | 8 | 38,36 | 20 | 10 | 1,00
008818 | 407 | 2014-05-16 | 17:04 | 42,11 | 10 | 53,62 | 20 | 10 | 1,00
008819 | 407 | 2014-05-23 | 9:50 | 42,21 | 17 | 53,74 | 20 | 10 | 1,00
008820 | 407 | 2014-05-23 | 16:31 | 32,23 | 17 | 41,04 | 20 | 10 | 1,00
008824 | 408 | 2014-05-14 | 15:59 | 29,54 | 8 | 37,61 | 20 | 10 | 1,00
008823 | 408 | 2014-05-14 | 17:58 | 34,05 | 8 | 43,35 | 20 | 10 | 1,00
008828 | 408 | 2014-05-23 | 16:56 | 32,61 | 17 | 41,52 | 20 | 10 | 1,00
008827 | 408 | 2014-05-23 | 17:32 | 33,01 | 17 | 42,03 | 20 | 10 | 1,00
008831 | 409 | 2014-05-14 | 15:09 | 33,92 | 8 | 43,19 | 20 | 10 | 1,00
008832 | 409 | 2014-05-14 | 16:05 | 35,69 | 8 | 45,44 | 20 | 10 | 1,00
008834 | 409 | 2014-05-16 | 14:28 | 37,91 | 10 | 48,27 | 20 | 10 | 1,00
008835 | 409 | 2014-05-23 | 16:30 | 36,35 | 17 | 46,28 | 20 | 10 | 1,00
008836 | 409 | 2014-05-23 | 16:34 | 39,64 | 17 | 50,47 | 20 | 10 | 1,00
000449 | 41 | 2014-04-29 | 8:18 | 28,46 | 15 | 36,24 | 20 | 10 | 1,00
000448 | 41 | 2014-04-29 | 9:42 | 27,45 | 15 | 34,95 | 20 | 10 | 1,00
000447 | 41 | 2014-04-29 | 9:57 | 26,06 | 15 | 33,18 | 20 | 10 | 1,00
000450 | 41 | 2014-04-29 | 10:47 | 27,76 | 15 | 35,35 | 20 | 10 | 1,00
000451 | 41 | 2014-05-12 | 16:45 | 27,61 | 28 | 35,15 | 20 | 10 | 1,00
000452 | 41 | 2014-05-12 | 17:14 | 25,60 | 28 | 32,59 | 20 | 10 | 1,00
008839 | 410 | 2014-05-14 | 17:32 | 28,12 | 8 | 35,80 | 20 | 10 | 1,00
008840 | 410 | 2014-05-14 | 17:36 | 27,44 | 8 | 34,94 | 20 | 10 | 1,00
008844 | 410 | 2014-05-23 | 16:16 | 30,40 | 17 | 38,71 | 20 | 10 | 1,00
008843 | 410 | 2014-05-23 | 17:08 | 28,14 | 17 | 35,83 | 20 | 10 | 1,00
008847 | 411 | 2014-05-14 | 18:00 | 28,10 | 8 | 35,78 | 20 | 10 | 1,00
008848 | 411 | 2014-05-14 | 18:19 | 30,09 | 8 | 38,31 | 20 | 10 | 1,00
008849 | 411 | 2014-05-16 | 17:06 | 32,23 | 10 | 41,04 | 20 | 10 | 1,00
008852 | 411 | 2014-05-23 | 16:19 | 27,31 | 17 | 34,77 | 20 | 10 | 1,00
008851 | 411 | 2014-05-23 | 16:27 | 32,31 | 17 | 41,14 | 20 | 10 | 1,00
008857 | 412 | 2014-05-15 | 9:22 | 37,86 | 8 | 48,20 | 20 | 10 | 1,00
008858 | 412 | 2014-05-15 | 16:59 | 40,78 | 8 | 51,92 | 20 | 10 | 1,00
008856 | 412 | 2014-05-16 | 7:46 | 36,49 | 9 | 46,46 | 20 | 10 | 1,00
008855 | 412 | 2014-05-16 | 8:01 | 39,27 | 9 | 50,00 | 20 | 10 | 1,00
008866 | 413 | 2014-05-15 | 9:42 | 34,90 | 8 | 44,44 | 20 | 10 | 1,00
008865 | 413 | 2014-05-15 | 15:09 | 30,46 | 8 | 38,78 | 20 | 10 | 1,00
008864 | 413 | 2014-05-16 | 8:18 | 38,36 | 9 | 48,84 | 20 | 10 | 1,00
008863 | 413 | 2014-05-16 | 8:55 | 35,31 | 9 | 44,96 | 20 | 10 | 1,00
008874 | 414 | 2014-05-15 | 14:03 | 21,76 | 8 | 27,71 | 20 | 10 | 1,00
008873 | 414 | 2014-05-15 | 17:11 | 35,67 | 8 | 45,42 | 20 | 10 | 1,00
008872 | 414 | 2014-05-16 | 8:11 | 34,74 | 9 | 44,23 | 20 | 10 | 1,00
008871 | 414 | 2014-05-16 | 8:37 | 37,49 | 9 | 47,73 | 20 | 10 | 1,00
008881 | 415 | 2014-05-15 | 11:03 | 33,39 | 8 | 42,51 | 20 | 10 | 1,00
008882 | 415 | 2014-05-15 | 14:24 | 36,24 | 8 | 46,14 | 20 | 10 | 1,00
008879 | 415 | 2014-05-16 | 8:22 | 33,82 | 9 | 43,06 | 20 | 10 | 1,00
008880 | 415 | 2014-05-16 | 8:43 | 37,86 | 9 | 48,20 | 20 | 10 | 1,00
008890 | 416 | 2014-05-15 | 16:36 | 31,07 | 8 | 39,56 | 20 | 10 | 1,00
008889 | 416 | 2014-05-15 | 17:01 | 32,96 | 8 | 41,97 | 20 | 10 | 1,00
008887 | 416 | 2014-05-16 | 8:35 | 36,28 | 9 | 46,19 | 20 | 10 | 1,00
008888 | 416 | 2014-05-16 | 9:00 | 33,39 | 9 | 42,51 | 20 | 10 | 1,00
008898 | 417 | 2014-05-15 | 10:47 | 34,24 | 8 | 43,60 | 20 | 10 | 1,00
008896 | 417 | 2014-05-16 | 7:53 | 38,71 | 9 | 49,29 | 20 | 10 | 1,00
008895 | 417 | 2014-05-16 | 8:08 | 37,07 | 9 | 47,20 | 20 | 10 | 1,00
008897 | 417 | 2014-05-16 | 8:57 | 30,61 | 9 | 38,97 | 20 | 10 | 1,00
008906 | 418 | 2014-05-15 | 13:22 | 41,39 | 8 | 52,70 | 20 | 10 | 1,00
008905 | 418 | 2014-05-15 | 16:30 | 37,30 | 8 | 47,49 | 20 | 10 | 1,00
008903 | 418 | 2014-05-16 | 9:36 | 39,47 | 9 | 50,25 | 20 | 10 | 1,00
008904 | 418 | 2014-05-16 | 9:58 | 44,10 | 9 | 56,15 | 20 | 10 | 1,00
009127 | 419 | 2014-05-15 | 14:09 | 31,29 | 8 | 39,84 | 20 | 10 | 1,00
009126 | 419 | 2014-05-16 | 8:33 | 37,64 | 9 | 47,92 | 20 | 10 | 1,00
009125 | 419 | 2014-05-16 | 8:54 | 36,61 | 9 | 46,61 | 20 | 10 | 1,00
009128 | 419 | 2014-05-16 | 13:23 | 32,36 | 9 | 41,20 | 20 | 10 | 1,00
000580 | 42 | 2014-04-23 | 9:02 | 19,19 | 13 | 24,43 | 20 | 10 | 1,00
000579 | 42 | 2014-04-23 | 13:29 | 19,95 | 13 | 25,40 | 20 | 10 | 1,00
000582 | 42 | 2014-04-25 | 9:13 | 22,61 | 15 | 28,79 | 20 | 10 | 1,00
000581 | 42 | 2014-04-25 | 9:47 | 22,19 | 15 | 28,25 | 20 | 10 | 1,00
000584 | 42 | 2014-05-09 | 9:17 | 20,29 | 29 | 25,83 | 20 | 10 | 1,00
000583 | 42 | 2014-05-09 | 10:05 | 18,42 | 29 | 23,45 | 20 | 10 | 1,00
009135 | 420 | 2014-05-15 | 15:51 | 23,32 | 8 | 29,69 | 20 | 10 | 1,00
009134 | 420 | 2014-05-16 | 7:57 | 23,93 | 9 | 30,47 | 20 | 10 | 1,00
009133 | 420 | 2014-05-16 | 8:05 | 20,99 | 9 | 26,73 | 20 | 10 | 1,00
009136 | 420 | 2014-05-16 | 8:58 | 18,61 | 9 | 23,69 | 20 | 10 | 1,00
009141 | 421 | 2014-05-13 | 10:31 | 24,04 | 5 | 30,61 | 20 | 10 | 1,00
009142 | 421 | 2014-05-14 | 17:05 | 28,83 | 6 | 36,71 | 20 | 10 | 1,00
009149 | 422 | 2014-05-14 | 17:25 | 19,70 | 6 | 25,08 | 20 | 10 | 1,00
009150 | 422 | 2014-05-14 | 17:56 | 21,29 | 6 | 27,11 | 20 | 10 | 1,00
009157 | 423 | 2014-05-14 | 17:02 | 26,04 | 6 | 33,16 | 20 | 10 | 1,00
009158 | 423 | 2014-05-14 | 17:28 | 27,48 | 6 | 34,99 | 20 | 10 | 1,00
009160 | 423 | 2014-05-16 | 15:45 | 23,79 | 8 | 30,29 | 20 | 10 | 1,00
000321 | 424 | 2014-05-14 | 15:03 | 31,98 | 11 | 40,72 | 20 | 10 | 1,00
000323 | 424 | 2014-05-14 | 15:40 | 33,74 | 11 | 42,96 | 20 | 10 | 1,00
000322 | 424 | 2014-05-14 | 15:50 | 34,91 | 11 | 44,45 | 20 | 10 | 1,00
000320 | 424 | 2014-05-14 | 18:14 | 32,69 | 11 | 41,62 | 20 | 10 | 1,00
000329 | 425 | 2014-05-14 | 14:57 | 34,98 | 11 | 44,54 | 20 | 10 | 1,00
000330 | 425 | 2014-05-14 | 15:12 | 31,04 | 11 | 39,52 | 20 | 10 | 1,00
000331 | 425 | 2014-05-14 | 16:16 | 33,93 | 11 | 43,20 | 20 | 10 | 1,00
000328 | 425 | 2014-05-14 | 18:04 | 36,21 | 11 | 46,10 | 20 | 10 | 1,00
008958 | 426 | 2014-05-13 | 10:24 | 27,07 | 5 | 34,47 | 20 | 10 | 1,00
008957 | 426 | 2014-05-14 | 17:34 | 26,70 | 6 | 34,00 | 20 | 10 | 1,00
008960 | 426 | 2014-05-16 | 15:17 | 30,97 | 8 | 39,43 | 20 | 10 | 1,00
008959 | 426 | 2014-05-16 | 17:07 | 30,81 | 8 | 39,23 | 20 | 10 | 1,00
008728 | 427 | 2014-05-14 | 14:52 | 21,30 | 11 | 27,12 | 20 | 10 | 1,00
008727 | 427 | 2014-05-14 | 17:52 | 21,43 | 11 | 27,29 | 20 | 10 | 1,00
008729 | 427 | 2014-05-16 | 9:38 | 20,77 | 13 | 26,45 | 20 | 10 | 1,00
008730 | 427 | 2014-05-16 | 9:51 | 22,33 | 13 | 28,43 | 20 | 10 | 1,00
005051 | 428 | 2014-05-12 | 8:52 | 25,65 | 7 | 32,66 | 20 | 10 | 1,00
005050 | 428 | 2014-05-12 | 16:34 | 25,83 | 7 | 32,89 | 20 | 10 | 1,00
005048 | 428 | 2014-05-14 | 15:23 | 27,08 | 9 | 34,48 | 20 | 10 | 1,00
005047 | 428 | 2014-05-14 | 16:09 | 27,05 | 9 | 34,44 | 20 | 10 | 1,00
008313 | 429 | 2014-05-14 | 15:54 | 33,58 | 8 | 42,76 | 20 | 10 | 1,00
008312 | 429 | 2014-05-14 | 17:22 | 29,35 | 8 | 37,37 | 20 | 10 | 1,00
000176 | 43 | 2014-04-23 | 13:22 | 26,84 | 12 | 34,17 | 20 | 10 | 1,00
000177 | 43 | 2014-04-23 | 14:22 | 26,91 | 12 | 34,26 | 20 | 10 | 1,00
000181 | 43 | 2014-04-24 | 9:51 | 31,60 | 13 | 40,23 | 20 | 10 | 1,00
000180 | 43 | 2014-04-24 | 13:20 | 29,53 | 13 | 37,60 | 20 | 10 | 1,00
000179 | 43 | 2014-05-09 | 13:35 | 31,03 | 28 | 39,51 | 20 | 10 | 1,00
000178 | 43 | 2014-05-09 | 14:00 | 31,89 | 28 | 40,60 | 20 | 10 | 1,00
008320 | 430 | 2014-05-14 | 16:51 | 30,88 | 8 | 39,32 | 20 | 10 | 1,00
008321 | 430 | 2014-05-14 | 17:00 | 33,21 | 8 | 42,28 | 20 | 10 | 1,00
008305 | 431 | 2014-05-14 | 16:46 | 14,95 | 8 | 19,03 | 20 | 10 | 1,00
008304 | 431 | 2014-05-14 | 16:53 | 14,57 | 8 | 18,55 | 20 | 10 | 1,00
008328 | 432 | 2014-05-14 | 15:31 | 27,44 | 7 | 34,94 | 20 | 10 | 1,00
008329 | 432 | 2014-05-14 | 18:06 | 24,25 | 7 | 30,88 | 20 | 10 | 1,00
008330 | 432 | 2014-05-15 | 15:58 | 25,75 | 8 | 32,79 | 20 | 10 | 1,00
008331 | 432 | 2014-05-16 | 10:30 | 28,47 | 9 | 36,25 | 20 | 10 | 1,00
008337 | 433 | 2014-05-14 | 15:28 | 15,14 | 7 | 19,28 | 20 | 10 | 1,00
008343 | 433 | 2014-05-14 | 16:01 | 15,26 | 7 | 19,43 | 20 | 10 | 1,00
008339 | 433 | 2014-05-15 | 13:53 | 14,48 | 8 | 18,44 | 20 | 10 | 1,00
008338 | 433 | 2014-05-15 | 14:14 | 14,75 | 8 | 18,78 | 20 | 10 | 1,00
008735 | 434 | 2014-05-19 | 9:29 | 15,43 | 16 | 19,65 | 20 | 10 | 1,00
008736 | 434 | 2014-05-19 | 9:32 | 15,99 | 16 | 20,36 | 20 | 10 | 1,00
008737 | 434 | 2014-05-19 | 9:33 | 16,53 | 16 | 21,05 | 20 | 10 | 1,00
008738 | 434 | 2014-05-19 | 9:33 | 13,55 | 16 | 17,25 | 20 | 10 | 1,00
008746 | 435 | 2014-05-19 | 9:31 | 16,63 | 16 | 21,17 | 20 | 10 | 1,00
008743 | 435 | 2014-05-19 | 9:33 | 15,67 | 16 | 19,95 | 20 | 10 | 1,00
008745 | 435 | 2014-05-19 | 9:34 | 15,79 | 16 | 20,10 | 20 | 10 | 1,00
008744 | 435 | 2014-05-19 | 9:34 | 15,63 | 16 | 19,90 | 20 | 10 | 1,00
008752 | 436 | 2014-05-19 | 9:29 | 14,02 | 16 | 17,85 | 20 | 10 | 1,00
008750 | 436 | 2014-05-19 | 9:30 | 12,82 | 16 | 16,32 | 20 | 10 | 1,00
008749 | 436 | 2014-05-19 | 9:32 | 17,83 | 16 | 22,70 | 20 | 10 | 1,00
008751 | 436 | 2014-05-19 | 9:33 | 14,44 | 16 | 18,39 | 20 | 10 | 1,00
008941 | 437 | 2014-05-14 | 15:45 | 8,69 | 8 | 11,06 | 20 | 10 | 1,00
008942 | 437 | 2014-05-14 | 17:10 | 8,65 | 8 | 11,01 | 20 | 10 | 1,00
008943 | 437 | 2014-05-16 | 17:11 | 23,24 | 10 | 29,59 | 20 | 10 | 1,00
008947 | 438 | 2014-05-14 | 14:49 | 12,59 | 8 | 16,03 | 20 | 10 | 1,00
008948 | 438 | 2014-05-14 | 17:15 | 12,22 | 8 | 15,56 | 20 | 10 | 1,00
008950 | 438 | 2014-05-15 | 9:01 | 11,01 | 9 | 14,02 | 20 | 10 | 1,00
008949 | 438 | 2014-05-16 | 10:52 | 12,89 | 10 | 16,41 | 20 | 10 | 1,00
007839 | 439 | 2014-05-12 | 15:35 | 18,05 | 10 | 22,98 | 20 | 10 | 1,00
007838 | 439 | 2014-05-12 | 16:00 | 16,39 | 10 | 20,87 | 20 | 10 | 1,00
007837 | 439 | 2014-05-14 | 16:07 | 16,03 | 12 | 20,41 | 20 | 10 | 1,00
007836 | 439 | 2014-05-14 | 17:40 | 18,60 | 12 | 23,68 | 20 | 10 | 1,00
000185 | 44 | 2014-04-23 | 14:25 | 30,86 | 12 | 39,29 | 20 | 10 | 1,00
000184 | 44 | 2014-04-23 | 14:29 | 26,04 | 12 | 33,16 | 20 | 10 | 1,00
000189 | 44 | 2014-04-24 | 10:48 | 32,00 | 13 | 40,74 | 20 | 10 | 1,00
000188 | 44 | 2014-04-24 | 13:35 | 30,70 | 13 | 39,09 | 20 | 10 | 1,00
000187 | 44 | 2014-05-09 | 13:25 | 33,83 | 28 | 43,07 | 20 | 10 | 1,00
000186 | 44 | 2014-05-12 | 10:27 | 33,87 | 31 | 43,12 | 20 | 10 | 1,00
007855 | 440 | 2014-05-14 | 15:38 | 17,76 | 11 | 22,61 | 20 | 10 | 1,00
007853 | 440 | 2014-05-14 | 16:48 | 18,04 | 11 | 22,97 | 20 | 10 | 1,00
007852 | 440 | 2014-05-14 | 17:20 | 15,48 | 11 | 19,71 | 20 | 10 | 1,00
007854 | 440 | 2014-05-14 | 17:38 | 16,86 | 11 | 21,47 | 20 | 10 | 1,00
007869 | 441 | 2014-05-12 | 15:46 | 16,40 | 6 | 20,88 | 20 | 10 | 1,00
007868 | 441 | 2014-05-12 | 15:56 | 15,39 | 6 | 19,60 | 20 | 10 | 1,00
007870 | 441 | 2014-05-16 | 14:39 | 18,69 | 10 | 23,80 | 20 | 10 | 1,00
002501 | 442 | 2014-05-16 | 14:47 | 17,90 | 6 | 22,79 | 20 | 10 | 1,00
002503 | 442 | 2014-05-19 | 15:46 | 16,08 | 9 | 20,47 | 20 | 10 | 1,00
002504 | 442 | 2014-05-19 | 16:12 | 16,95 | 9 | 21,58 | 20 | 10 | 1,00
005100 | 443 | 2014-05-15 | 13:15 | 14,51 | 6 | 18,47 | 20 | 10 | 1,00
005099 | 443 | 2014-05-15 | 15:12 | 13,50 | 6 | 17,19 | 20 | 10 | 1,00
005102 | 443 | 2014-05-17 | 11:49 | 14,69 | 8 | 18,70 | 20 | 10 | 1,00
005075 | 444 | 2014-05-15 | 15:18 | 14,13 | 7 | 17,99 | 20 | 10 | 1,00
005076 | 444 | 2014-05-15 | 15:50 | 14,62 | 7 | 18,61 | 20 | 10 | 1,00
005077 | 444 | 2014-05-16 | 16:35 | 15,44 | 8 | 19,66 | 20 | 10 | 1,00
005084 | 445 | 2014-05-15 | 13:11 | 16,06 | 7 | 20,45 | 20 | 10 | 1,00
005083 | 445 | 2014-05-15 | 15:15 | 15,92 | 7 | 20,27 | 20 | 10 | 1,00
005086 | 445 | 2014-05-16 | 15:25 | 16,63 | 8 | 21,17 | 20 | 10 | 1,00
005187 | 446 | 2014-05-15 | 15:53 | 30,45 | 6 | 38,77 | 20 | 10 | 1,00
005188 | 446 | 2014-05-15 | 16:32 | 36,81 | 6 | 46,87 | 20 | 10 | 1,00
005196 | 447 | 2014-05-15 | 14:15 | 30,20 | 6 | 38,45 | 20 | 10 | 1,00
005195 | 447 | 2014-05-15 | 17:09 | 37,99 | 6 | 48,37 | 20 | 10 | 1,00
005197 | 447 | 2014-05-17 | 12:14 | 36,67 | 8 | 46,69 | 20 | 10 | 1,00
005203 | 448 | 2014-05-15 | 15:02 | 36,85 | 6 | 46,92 | 20 | 10 | 1,00
005204 | 448 | 2014-05-16 | 8:42 | 34,89 | 7 | 44,42 | 20 | 10 | 1,00
005212 | 449 | 2014-05-15 | 15:25 | 33,05 | 6 | 42,08 | 20 | 10 | 1,00
005211 | 449 | 2014-05-15 | 16:14 | 30,12 | 6 | 38,35 | 20 | 10 | 1,00
005213 | 449 | 2014-05-17 | 11:52 | 34,82 | 8 | 44,33 | 20 | 10 | 1,00
005214 | 449 | 2014-05-19 | 9:53 | 36,64 | 10 | 46,65 | 20 | 10 | 1,00
000418 | 45 | 2014-04-23 | 10:50 | 26,06 | 12 | 33,18 | 20 | 10 | 1,00
000417 | 45 | 2014-04-23 | 10:56 | 27,06 | 12 | 34,45 | 20 | 10 | 1,00
000422 | 45 | 2014-04-24 | 10:35 | 25,65 | 13 | 32,66 | 20 | 10 | 1,00
000421 | 45 | 2014-04-24 | 13:18 | 23,98 | 13 | 30,53 | 20 | 10 | 1,00
000420 | 45 | 2014-05-09 | 13:43 | 28,95 | 28 | 36,86 | 20 | 10 | 1,00
000419 | 45 | 2014-05-12 | 10:57 | 24,25 | 31 | 30,88 | 20 | 10 | 1,00
005220 | 450 | 2014-05-15 | 13:58 | 32,06 | 6 | 40,82 | 20 | 10 | 1,00
005219 | 450 | 2014-05-15 | 14:48 | 34,79 | 6 | 44,30 | 20 | 10 | 1,00
005222 | 450 | 2014-05-17 | 11:59 | 32,98 | 8 | 41,99 | 20 | 10 | 1,00
005221 | 450 | 2014-05-17 | 12:23 | 38,94 | 8 | 49,58 | 20 | 10 | 1,00
005228 | 451 | 2014-05-15 | 16:07 | 30,69 | 6 | 39,08 | 20 | 10 | 1,00
005227 | 451 | 2014-05-15 | 16:10 | 25,87 | 6 | 32,94 | 20 | 10 | 1,00
005230 | 451 | 2014-05-17 | 11:54 | 32,98 | 8 | 41,99 | 20 | 10 | 1,00
005229 | 451 | 2014-05-17 | 12:37 | 33,29 | 8 | 42,39 | 20 | 10 | 1,00
005236 | 452 | 2014-05-15 | 14:28 | 32,18 | 6 | 40,97 | 20 | 10 | 1,00
005235 | 452 | 2014-05-15 | 16:11 | 29,53 | 6 | 37,60 | 20 | 10 | 1,00
005238 | 452 | 2014-05-17 | 11:53 | 31,40 | 8 | 39,98 | 20 | 10 | 1,00
005243 | 453 | 2014-05-15 | 14:07 | 32,24 | 6 | 41,05 | 20 | 10 | 1,00
005244 | 453 | 2014-05-15 | 15:22 | 34,24 | 6 | 43,60 | 20 | 10 | 1,00
005245 | 453 | 2014-05-17 | 11:50 | 30,58 | 8 | 38,94 | 20 | 10 | 1,00
005252 | 454 | 2014-05-15 | 15:11 | 29,26 | 6 | 37,25 | 20 | 10 | 1,00
005251 | 454 | 2014-05-15 | 16:01 | 30,71 | 6 | 39,10 | 20 | 10 | 1,00
005253 | 454 | 2014-05-17 | 12:11 | 30,14 | 8 | 38,38 | 20 | 10 | 1,00
005259 | 455 | 2014-05-15 | 16:48 | 29,46 | 6 | 37,51 | 20 | 10 | 1,00
005260 | 455 | 2014-05-16 | 8:07 | 29,13 | 7 | 37,09 | 20 | 10 | 1,00
005267 | 456 | 2014-05-15 | 15:27 | 28,44 | 6 | 36,21 | 20 | 10 | 1,00
005268 | 456 | 2014-05-16 | 7:49 | 27,60 | 7 | 35,14 | 20 | 10 | 1,00
005275 | 457 | 2014-05-15 | 13:59 | 23,32 | 6 | 29,69 | 20 | 10 | 1,00
005276 | 457 | 2014-05-16 | 10:02 | 32,13 | 7 | 40,91 | 20 | 10 | 1,00
005277 | 457 | 2014-05-19 | 10:36 | 33,19 | 10 | 42,26 | 20 | 10 | 1,00
005284 | 458 | 2014-05-15 | 14:12 | 28,11 | 6 | 35,79 | 20 | 10 | 1,00
005283 | 458 | 2014-05-15 | 16:47 | 27,21 | 6 | 34,64 | 20 | 10 | 1,00
005285 | 458 | 2014-05-17 | 11:48 | 28,30 | 8 | 36,03 | 20 | 10 | 1,00
005107 | 459 | 2014-05-15 | 15:04 | 15,19 | 5 | 19,34 | 20 | 10 | 1,00
005108 | 459 | 2014-05-16 | 11:05 | 17,13 | 6 | 21,81 | 20 | 10 | 1,00
005110 | 459 | 2014-05-19 | 14:24 | 17,57 | 9 | 22,37 | 20 | 10 | 1,00
005109 | 459 | 2014-05-19 | 15:00 | 19,84 | 9 | 25,26 | 20 | 10 | 1,00
000856 | 46 | 2014-04-24 | 9:03 | 33,57 | 12 | 42,74 | 20 | 10 | 1,00
000857 | 46 | 2014-04-24 | 9:25 | 33,52 | 12 | 42,68 | 20 | 10 | 1,00
000853 | 46 | 2014-04-24 | 14:57 | 33,05 | 12 | 42,08 | 20 | 10 | 1,00
000852 | 46 | 2014-04-24 | 15:15 | 28,86 | 12 | 36,75 | 20 | 10 | 1,00
000854 | 46 | 2014-05-12 | 10:30 | 34,52 | 30 | 43,95 | 20 | 10 | 1,00
000855 | 46 | 2014-05-12 | 14:15 | 36,85 | 30 | 46,92 | 20 | 10 | 1,00
005468 | 460 | 2014-05-16 | 9:31 | 23,70 | 6 | 30,18 | 20 | 10 | 1,00
005473 | 460 | 2014-05-16 | 10:33 | 25,50 | 6 | 32,47 | 20 | 10 | 1,00
005470 | 460 | 2014-05-19 | 15:54 | 27,68 | 9 | 35,24 | 20 | 10 | 1,00
005469 | 460 | 2014-05-19 | 16:16 | 26,74 | 9 | 34,05 | 20 | 10 | 1,00
005475 | 461 | 2014-05-16 | 9:46 | 24,85 | 6 | 31,64 | 20 | 10 | 1,00
005476 | 461 | 2014-05-16 | 9:59 | 23,77 | 6 | 30,26 | 20 | 10 | 1,00
005478 | 461 | 2014-05-19 | 14:35 | 27,49 | 9 | 35,00 | 20 | 10 | 1,00
005477 | 461 | 2014-05-19 | 15:03 | 24,50 | 9 | 31,19 | 20 | 10 | 1,00
005483 | 462 | 2014-05-16 | 8:51 | 22,90 | 6 | 29,16 | 20 | 10 | 1,00
005484 | 462 | 2014-05-16 | 10:07 | 25,37 | 6 | 32,30 | 20 | 10 | 1,00
005485 | 462 | 2014-05-19 | 15:43 | 26,26 | 9 | 33,44 | 20 | 10 | 1,00
005486 | 462 | 2014-05-19 | 15:52 | 28,23 | 9 | 35,94 | 20 | 10 | 1,00
005491 | 463 | 2014-05-16 | 9:29 | 29,38 | 6 | 37,41 | 20 | 10 | 1,00
005492 | 463 | 2014-05-16 | 9:34 | 28,74 | 6 | 36,59 | 20 | 10 | 1,00
005494 | 463 | 2014-05-19 | 15:58 | 30,99 | 9 | 39,46 | 20 | 10 | 1,00
005493 | 463 | 2014-05-19 | 16:20 | 29,71 | 9 | 37,83 | 20 | 10 | 1,00
005500 | 464 | 2014-05-16 | 10:11 | 26,06 | 6 | 33,18 | 20 | 10 | 1,00
005499 | 464 | 2014-05-16 | 10:12 | 24,85 | 6 | 31,64 | 20 | 10 | 1,00
005502 | 464 | 2014-05-19 | 15:47 | 24,73 | 9 | 31,49 | 20 | 10 | 1,00
005501 | 464 | 2014-05-19 | 16:04 | 29,06 | 9 | 37,00 | 20 | 10 | 1,00
005507 | 465 | 2014-05-16 | 9:42 | 32,19 | 6 | 40,99 | 20 | 10 | 1,00
005508 | 465 | 2014-05-16 | 10:17 | 28,47 | 6 | 36,25 | 20 | 10 | 1,00
005509 | 465 | 2014-05-19 | 15:12 | 34,35 | 9 | 43,74 | 20 | 10 | 1,00
005510 | 465 | 2014-05-19 | 16:13 | 29,12 | 9 | 37,08 | 20 | 10 | 1,00
005515 | 466 | 2014-05-16 | 9:27 | 29,06 | 6 | 37,00 | 20 | 10 | 1,00
005516 | 466 | 2014-05-16 | 9:39 | 29,19 | 6 | 37,17 | 20 | 10 | 1,00
005518 | 466 | 2014-05-19 | 14:14 | 25,95 | 9 | 33,04 | 20 | 10 | 1,00
005517 | 466 | 2014-05-19 | 14:27 | 24,88 | 9 | 31,68 | 20 | 10 | 1,00
005523 | 467 | 2014-05-16 | 9:54 | 25,29 | 6 | 32,20 | 20 | 10 | 1,00
005524 | 467 | 2014-05-16 | 10:31 | 27,76 | 6 | 35,35 | 20 | 10 | 1,00
005526 | 467 | 2014-05-19 | 14:39 | 30,06 | 9 | 38,27 | 20 | 10 | 1,00
005525 | 467 | 2014-05-19 | 14:45 | 32,92 | 9 | 41,91 | 20 | 10 | 1,00
005532 | 468 | 2014-05-16 | 10:03 | 26,34 | 6 | 33,54 | 20 | 10 | 1,00
005531 | 468 | 2014-05-16 | 10:14 | 27,39 | 6 | 34,87 | 20 | 10 | 1,00
005534 | 468 | 2014-05-19 | 14:29 | 28,45 | 9 | 36,22 | 20 | 10 | 1,00
005533 | 468 | 2014-05-19 | 14:46 | 29,46 | 9 | 37,51 | 20 | 10 | 1,00
005540 | 469 | 2014-05-16 | 9:33 | 28,60 | 6 | 36,41 | 20 | 10 | 1,00
005539 | 469 | 2014-05-16 | 9:37 | 28,31 | 6 | 36,05 | 20 | 10 | 1,00
005542 | 469 | 2014-05-19 | 14:41 | 27,08 | 9 | 34,48 | 20 | 10 | 1,00
005541 | 469 | 2014-05-19 | 15:10 | 30,23 | 9 | 38,49 | 20 | 10 | 1,00
000864 | 47 | 2014-04-24 | 9:17 | 31,88 | 12 | 40,59 | 20 | 10 | 1,00
000865 | 47 | 2014-04-24 | 9:47 | 31,63 | 12 | 40,27 | 20 | 10 | 1,00
000861 | 47 | 2014-04-24 | 15:02 | 30,98 | 12 | 39,44 | 20 | 10 | 1,00
000860 | 47 | 2014-04-24 | 15:09 | 30,60 | 12 | 38,96 | 20 | 10 | 1,00
000863 | 47 | 2014-05-12 | 14:26 | 31,17 | 30 | 39,69 | 20 | 10 | 1,00
000862 | 47 | 2014-05-12 | 15:04 | 31,69 | 30 | 40,35 | 20 | 10 | 1,00
005548 | 470 | 2014-05-16 | 10:05 | 25,72 | 6 | 32,75 | 20 | 10 | 1,00
005547 | 470 | 2014-05-16 | 10:15 | 25,52 | 6 | 32,49 | 20 | 10 | 1,00
005550 | 470 | 2014-05-19 | 14:21 | 24,61 | 9 | 31,33 | 20 | 10 | 1,00
005549 | 470 | 2014-05-19 | 15:51 | 28,62 | 9 | 36,44 | 20 | 10 | 1,00
005115 | 471 | 2014-05-16 | 16:08 | 15,94 | 4 | 20,30 | 20 | 10 | 1,00
005116 | 471 | 2014-05-16 | 17:19 | 16,04 | 4 | 20,42 | 20 | 10 | 1,00
005117 | 471 | 2014-05-21 | 9:33 | 21,11 | 9 | 26,88 | 20 | 10 | 1,00
005118 | 471 | 2014-05-21 | 9:44 | 22,43 | 9 | 28,56 | 20 | 10 | 1,00
005316 | 472 | 2014-05-16 | 9:30 | 27,20 | 7 | 34,63 | 20 | 10 | 1,00
005315 | 472 | 2014-05-16 | 10:10 | 25,99 | 7 | 33,09 | 20 | 10 | 1,00
005317 | 472 | 2014-05-19 | 11:17 | 30,00 | 10 | 38,20 | 20 | 10 | 1,00
005451 | 473 | 2014-05-16 | 9:26 | 27,10 | 7 | 34,50 | 20 | 10 | 1,00
005452 | 473 | 2014-05-16 | 10:21 | 28,74 | 7 | 36,59 | 20 | 10 | 1,00
005453 | 473 | 2014-05-17 | 12:16 | 29,00 | 8 | 36,92 | 20 | 10 | 1,00
005460 | 474 | 2014-05-16 | 8:21 | 23,44 | 7 | 29,84 | 20 | 10 | 1,00
005459 | 474 | 2014-05-16 | 9:41 | 26,44 | 7 | 33,66 | 20 | 10 | 1,00
005091 | 475 | 2014-05-15 | 10:32 | 14,55 | 6 | 18,53 | 20 | 10 | 1,00
005092 | 475 | 2014-05-15 | 16:35 | 13,85 | 6 | 17,63 | 20 | 10 | 1,00
005094 | 475 | 2014-05-17 | 11:57 | 13,01 | 8 | 16,56 | 20 | 10 | 1,00
008361 | 476 | 2014-05-15 | 15:16 | 14,28 | 10 | 18,18 | 20 | 10 | 1,00
008362 | 476 | 2014-05-15 | 15:23 | 15,93 | 10 | 20,28 | 20 | 10 | 1,00
008360 | 476 | 2014-05-16 | 8:36 | 17,02 | 11 | 21,67 | 20 | 10 | 1,00
008363 | 476 | 2014-05-16 | 8:52 | 14,97 | 11 | 19,06 | 20 | 10 | 1,00
008369 | 477 | 2014-05-15 | 15:08 | 29,75 | 8 | 37,88 | 20 | 10 | 1,00
008368 | 477 | 2014-05-15 | 15:47 | 29,44 | 8 | 37,48 | 20 | 10 | 1,00
008370 | 477 | 2014-05-16 | 8:31 | 30,43 | 9 | 38,74 | 20 | 10 | 1,00
008371 | 477 | 2014-05-16 | 13:26 | 31,42 | 9 | 40,01 | 20 | 10 | 1,00
008377 | 478 | 2014-05-15 | 15:14 | 20,91 | 5 | 26,62 | 20 | 10 | 1,00
008376 | 478 | 2014-05-16 | 8:24 | 21,19 | 6 | 26,98 | 20 | 10 | 1,00
008379 | 478 | 2014-05-19 | 10:22 | 22,66 | 9 | 28,85 | 20 | 10 | 1,00
008699 | 479 | 2014-05-16 | 16:17 | 18,64 | 4 | 23,73 | 20 | 10 | 1,00
008700 | 479 | 2014-05-16 | 16:23 | 17,58 | 4 | 22,38 | 20 | 10 | 1,00
008701 | 479 | 2014-05-21 | 8:02 | 21,16 | 9 | 26,94 | 20 | 10 | 1,00
008702 | 479 | 2014-05-21 | 9:35 | 23,46 | 9 | 29,87 | 20 | 10 | 1,00
000872 | 48 | 2014-04-24 | 10:08 | 24,02 | 12 | 30,58 | 20 | 10 | 1,00
000873 | 48 | 2014-04-24 | 10:59 | 31,64 | 12 | 40,29 | 20 | 10 | 1,00
000869 | 48 | 2014-04-24 | 14:33 | 32,54 | 12 | 41,43 | 20 | 10 | 1,00
000868 | 48 | 2014-04-24 | 14:59 | 32,43 | 12 | 41,29 | 20 | 10 | 1,00
000871 | 48 | 2014-05-12 | 15:20 | 35,29 | 30 | 44,93 | 20 | 10 | 1,00
000870 | 48 | 2014-05-12 | 15:25 | 34,90 | 30 | 44,44 | 20 | 10 | 1,00
008708 | 480 | 2014-05-16 | 16:34 | 22,26 | 4 | 28,34 | 20 | 10 | 1,00
008707 | 480 | 2014-05-16 | 16:41 | 21,18 | 4 | 26,97 | 20 | 10 | 1,00
008709 | 480 | 2014-05-20 | 16:22 | 38,31 | 8 | 48,78 | 20 | 10 | 1,00
008710 | 480 | 2014-05-21 | 8:03 | 26,42 | 9 | 33,64 | 20 | 10 | 1,00
008716 | 481 | 2014-05-16 | 17:03 | 17,15 | 4 | 21,84 | 20 | 10 | 1,00
008717 | 481 | 2014-05-20 | 16:24 | 23,30 | 8 | 29,67 | 20 | 10 | 1,00
008718 | 481 | 2014-05-21 | 8:26 | 23,27 | 9 | 29,63 | 20 | 10 | 1,00
005419 | 482 | 2014-05-16 | 16:45 | 14,71 | 4 | 18,73 | 20 | 10 | 1,00
005422 | 482 | 2014-05-21 | 8:22 | 22,48 | 9 | 28,62 | 20 | 10 | 1,00
005421 | 482 | 2014-05-21 | 8:28 | 23,70 | 9 | 30,18 | 20 | 10 | 1,00
005428 | 483 | 2014-05-16 | 16:57 | 13,15 | 4 | 16,74 | 20 | 10 | 1,00
005427 | 483 | 2014-05-16 | 17:14 | 12,62 | 4 | 16,07 | 20 | 10 | 1,00
005429 | 483 | 2014-05-20 | 15:52 | 14,70 | 8 | 18,72 | 20 | 10 | 1,00
005430 | 483 | 2014-05-21 | 11:00 | 16,09 | 9 | 20,49 | 20 | 10 | 1,00
005770 | 484 | 2014-05-16 | 16:21 | 22,31 | 4 | 28,41 | 20 | 10 | 1,00
005769 | 484 | 2014-05-16 | 16:33 | 23,30 | 4 | 29,67 | 20 | 10 | 1,00
005771 | 484 | 2014-05-20 | 16:21 | 24,31 | 8 | 30,95 | 20 | 10 | 1,00
005772 | 484 | 2014-05-21 | 9:40 | 24,73 | 9 | 31,49 | 20 | 10 | 1,00
005778 | 485 | 2014-05-16 | 16:31 | 19,44 | 4 | 24,75 | 20 | 10 | 1,00
005777 | 485 | 2014-05-16 | 16:36 | 20,43 | 4 | 26,01 | 20 | 10 | 1,00
005780 | 485 | 2014-05-21 | 11:02 | 21,97 | 9 | 27,97 | 20 | 10 | 1,00
005779 | 485 | 2014-05-21 | 11:06 | 24,11 | 9 | 30,70 | 20 | 10 | 1,00
002518 | 486 | 2014-05-16 | 13:43 | 31,17 | 7 | 39,69 | 20 | 10 | 1,00
002517 | 486 | 2014-05-16 | 13:53 | 27,10 | 7 | 34,50 | 20 | 10 | 1,00
002519 | 486 | 2014-05-19 | 10:33 | 31,60 | 10 | 40,23 | 20 | 10 | 1,00
002526 | 487 | 2014-05-16 | 11:17 | 32,57 | 7 | 41,47 | 20 | 10 | 1,00
002525 | 487 | 2014-05-16 | 13:50 | 33,24 | 7 | 42,32 | 20 | 10 | 1,00
002527 | 487 | 2014-05-17 | 12:09 | 30,39 | 8 | 38,69 | 20 | 10 | 1,00
002533 | 488 | 2014-05-16 | 7:44 | 23,84 | 7 | 30,35 | 20 | 10 | 1,00
002534 | 488 | 2014-05-16 | 13:49 | 24,69 | 7 | 31,44 | 20 | 10 | 1,00
002535 | 488 | 2014-05-17 | 12:34 | 23,37 | 8 | 29,76 | 20 | 10 | 1,00
002541 | 489 | 2014-05-16 | 8:40 | 36,15 | 7 | 46,03 | 20 | 10 | 1,00
002542 | 489 | 2014-05-16 | 13:44 | 32,42 | 7 | 41,28 | 20 | 10 | 1,00
002544 | 489 | 2014-05-17 | 12:05 | 38,32 | 8 | 48,79 | 20 | 10 | 1,00
000880 | 49 | 2014-04-24 | 9:07 | 29,06 | 12 | 37,00 | 20 | 10 | 1,00
000881 | 49 | 2014-04-24 | 13:31 | 31,75 | 12 | 40,43 | 20 | 10 | 1,00
000877 | 49 | 2014-04-24 | 13:52 | 30,84 | 12 | 39,27 | 20 | 10 | 1,00
000876 | 49 | 2014-04-24 | 15:13 | 29,65 | 12 | 37,75 | 20 | 10 | 1,00
000879 | 49 | 2014-05-12 | 10:04 | 32,99 | 30 | 42,00 | 20 | 10 | 1,00
000878 | 49 | 2014-05-12 | 15:06 | 30,79 | 30 | 39,20 | 20 | 10 | 1,00
002550 | 490 | 2014-05-16 | 13:40 | 35,65 | 7 | 45,39 | 20 | 10 | 1,00
002549 | 490 | 2014-05-16 | 14:00 | 34,32 | 7 | 43,70 | 20 | 10 | 1,00
002551 | 490 | 2014-05-17 | 12:36 | 31,72 | 8 | 40,39 | 20 | 10 | 1,00
000315 | 491 | 2014-05-15 | 14:20 | 25,21 | 13 | 32,10 | 20 | 10 | 1,00
000313 | 491 | 2014-05-15 | 15:41 | 32,92 | 13 | 41,91 | 20 | 10 | 1,00
000312 | 491 | 2014-05-15 | 17:02 | 34,02 | 13 | 43,32 | 20 | 10 | 1,00
000314 | 491 | 2014-05-16 | 8:39 | 31,04 | 14 | 39,52 | 20 | 10 | 1,00
009165 | 495 | 2014-05-15 | 13:57 | 20,89 | 5 | 26,60 | 20 | 10 | 1,00
009166 | 495 | 2014-05-15 | 14:47 | 19,38 | 5 | 24,68 | 20 | 10 | 1,00
009168 | 495 | 2014-05-19 | 10:25 | 20,25 | 9 | 25,78 | 20 | 10 | 1,00
009167 | 495 | 2014-05-19 | 13:41 | 21,67 | 9 | 27,59 | 20 | 10 | 1,00
009174 | 496 | 2014-05-15 | 15:06 | 20,22 | 5 | 25,74 | 20 | 10 | 1,00
009173 | 496 | 2014-05-15 | 16:28 | 20,61 | 5 | 26,24 | 20 | 10 | 1,00
009175 | 496 | 2014-05-19 | 9:56 | 24,33 | 9 | 30,98 | 20 | 10 | 1,00
009176 | 496 | 2014-05-19 | 10:34 | 22,63 | 9 | 28,81 | 20 | 10 | 1,00
005803 | 497 | 2014-05-19 | 10:07 | 22,73 | 11 | 28,94 | 20 | 10 | 1,00
005802 | 497 | 2014-05-19 | 10:09 | 23,20 | 11 | 29,54 | 20 | 10 | 1,00
005804 | 497 | 2014-05-19 | 10:29 | 22,87 | 11 | 29,12 | 20 | 10 | 1,00
005801 | 497 | 2014-05-19 | 11:00 | 20,89 | 11 | 26,60 | 20 | 10 | 1,00
005809 | 498 | 2014-05-19 | 9:37 | 29,31 | 11 | 37,32 | 20 | 10 | 1,00
005811 | 498 | 2014-05-19 | 10:11 | 25,84 | 11 | 32,90 | 20 | 10 | 1,00
005812 | 498 | 2014-05-19 | 13:36 | 25,99 | 11 | 33,09 | 20 | 10 | 1,00
005810 | 498 | 2014-05-19 | 13:40 | 23,37 | 11 | 29,76 | 20 | 10 | 1,00
005817 | 499 | 2014-05-19 | 10:08 | 17,67 | 9 | 22,50 | 20 | 10 | 1,00
005820 | 499 | 2014-05-19 | 10:19 | 17,23 | 9 | 21,94 | 20 | 10 | 1,00
005818 | 499 | 2014-05-19 | 11:06 | 19,31 | 9 | 24,59 | 20 | 10 | 1,00
005819 | 499 | 2014-05-19 | 13:37 | 18,32 | 9 | 23,33 | 20 | 10 | 1,00
000033 | 5 | 2014-04-17 | 15:32 | 29,33 | 8 | 37,34 | 20 | 10 | 1,00
000034 | 5 | 2014-04-17 | 15:57 | 28,90 | 8 | 36,80 | 20 | 10 | 1,00
000031 | 5 | 2014-04-22 | 8:06 | 31,63 | 13 | 40,27 | 20 | 10 | 1,00
000032 | 5 | 2014-04-22 | 8:08 | 30,95 | 13 | 39,41 | 20 | 10 | 1,00
000035 | 5 | 2014-05-08 | 15:10 | 38,50 | 29 | 49,02 | 20 | 10 | 1,00
000036 | 5 | 2014-05-09 | 8:26 | 34,16 | 30 | 43,49 | 20 | 10 | 1,00
000888 | 50 | 2014-04-24 | 10:11 | 36,16 | 12 | 46,04 | 20 | 10 | 1,00
000889 | 50 | 2014-04-24 | 10:42 | 32,01 | 12 | 40,76 | 20 | 10 | 1,00
000885 | 50 | 2014-04-24 | 15:18 | 36,06 | 12 | 45,91 | 20 | 10 | 1,00
000884 | 50 | 2014-04-24 | 15:19 | 34,95 | 12 | 44,50 | 20 | 10 | 1,00
000887 | 50 | 2014-05-12 | 10:29 | 41,26 | 30 | 52,53 | 20 | 10 | 1,00
000886 | 50 | 2014-05-12 | 14:22 | 38,16 | 30 | 48,59 | 20 | 10 | 1,00
005825 | 500 | 2014-05-19 | 9:42 | 22,08 | 6 | 28,11 | 20 | 10 | 1,00
005826 | 500 | 2014-05-19 | 11:13 | 20,46 | 6 | 26,05 | 20 | 10 | 1,00
005827 | 500 | 2014-05-21 | 10:16 | 23,02 | 8 | 29,31 | 20 | 10 | 1,00
005828 | 500 | 2014-05-21 | 10:21 | 24,19 | 8 | 30,80 | 20 | 10 | 1,00
005834 | 501 | 2014-05-19 | 10:59 | 24,10 | 6 | 30,69 | 20 | 10 | 1,00
005833 | 501 | 2014-05-19 | 11:20 | 23,73 | 6 | 30,21 | 20 | 10 | 1,00
005836 | 501 | 2014-05-21 | 10:03 | 25,35 | 8 | 32,28 | 20 | 10 | 1,00
005835 | 501 | 2014-05-21 | 10:30 | 25,17 | 8 | 32,05 | 20 | 10 | 1,00
005841 | 502 | 2014-05-19 | 10:02 | 23,40 | 6 | 29,79 | 20 | 10 | 1,00
005842 | 502 | 2014-05-19 | 10:32 | 25,32 | 6 | 32,24 | 20 | 10 | 1,00
005844 | 502 | 2014-05-21 | 10:14 | 26,23 | 8 | 33,40 | 20 | 10 | 1,00
005843 | 502 | 2014-05-21 | 10:49 | 26,97 | 8 | 34,34 | 20 | 10 | 1,00
005132 | 503 | 2014-05-19 | 13:47 | 15,00 | 5 | 19,10 | 20 | 10 | 1,00
005131 | 503 | 2014-05-19 | 13:48 | 15,32 | 5 | 19,51 | 20 | 10 | 1,00
005133 | 503 | 2014-05-22 | 9:06 | 17,66 | 8 | 22,49 | 20 | 10 | 1,00
005134 | 503 | 2014-05-22 | 9:09 | 16,53 | 8 | 21,05 | 20 | 10 | 1,00
005123 | 504 | 2014-05-19 | 10:13 | 22,00 | 6 | 28,01 | 20 | 10 | 1,00
005124 | 504 | 2014-05-19 | 10:17 | 20,62 | 6 | 26,25 | 20 | 10 | 1,00
005126 | 504 | 2014-05-21 | 10:12 | 23,41 | 8 | 29,81 | 20 | 10 | 1,00
005125 | 504 | 2014-05-21 | 10:45 | 22,97 | 8 | 29,25 | 20 | 10 | 1,00
005140 | 505 | 2014-05-20 | 13:36 | 14,92 | 5 | 19,00 | 20 | 10 | 1,00
005139 | 505 | 2014-05-20 | 14:17 | 14,73 | 5 | 18,75 | 20 | 10 | 1,00
005142 | 505 | 2014-05-22 | 14:39 | 16,23 | 7 | 20,66 | 20 | 10 | 1,00
005141 | 505 | 2014-05-22 | 14:48 | 15,50 | 7 | 19,74 | 20 | 10 | 1,00
005148 | 506 | 2014-05-20 | 13:16 | 21,09 | 5 | 26,85 | 20 | 10 | 1,00
005147 | 506 | 2014-05-20 | 13:40 | 21,32 | 5 | 27,15 | 20 | 10 | 1,00
005149 | 506 | 2014-05-22 | 14:53 | 21,99 | 7 | 28,00 | 20 | 10 | 1,00
005150 | 506 | 2014-05-22 | 16:01 | 21,83 | 7 | 27,79 | 20 | 10 | 1,00
005586 | 507 | 2014-05-19 | 9:59 | 27,03 | 6 | 34,42 | 20 | 10 | 1,00
005585 | 507 | 2014-05-19 | 10:55 | 28,89 | 6 | 36,78 | 20 | 10 | 1,00
005588 | 507 | 2014-05-21 | 10:24 | 30,51 | 8 | 38,85 | 20 | 10 | 1,00
005587 | 507 | 2014-05-21 | 11:11 | 30,35 | 8 | 38,64 | 20 | 10 | 1,00
005594 | 508 | 2014-05-19 | 9:40 | 29,36 | 6 | 37,38 | 20 | 10 | 1,00
005593 | 508 | 2014-05-19 | 11:11 | 29,32 | 6 | 37,33 | 20 | 10 | 1,00
005595 | 508 | 2014-05-21 | 9:59 | 28,27 | 8 | 35,99 | 20 | 10 | 1,00
005596 | 508 | 2014-05-21 | 10:53 | 29,35 | 8 | 37,37 | 20 | 10 | 1,00
005602 | 509 | 2014-05-19 | 9:44 | 29,91 | 6 | 38,08 | 20 | 10 | 1,00
005601 | 509 | 2014-05-19 | 10:56 | 29,06 | 6 | 37,00 | 20 | 10 | 1,00
005603 | 509 | 2014-05-21 | 10:00 | 31,01 | 8 | 39,48 | 20 | 10 | 1,00
005604 | 509 | 2014-05-21 | 10:44 | 27,79 | 8 | 35,38 | 20 | 10 | 1,00
000896 | 51 | 2014-04-24 | 11:09 | 29,22 | 12 | 37,20 | 20 | 10 | 1,00
000897 | 51 | 2014-04-24 | 11:24 | 29,56 | 12 | 37,64 | 20 | 10 | 1,00
000892 | 51 | 2014-04-24 | 13:54 | 31,94 | 12 | 40,67 | 20 | 10 | 1,00
000893 | 51 | 2014-04-24 | 15:33 | 31,13 | 12 | 39,64 | 20 | 10 | 1,00
000894 | 51 | 2014-05-12 | 10:25 | 34,49 | 30 | 43,91 | 20 | 10 | 1,00
000895 | 51 | 2014-05-12 | 14:29 | 28,09 | 30 | 35,77 | 20 | 10 | 1,00
005609 | 510 | 2014-05-19 | 10:38 | 27,38 | 6 | 34,86 | 20 | 10 | 1,00
005610 | 510 | 2014-05-19 | 10:58 | 27,22 | 6 | 34,66 | 20 | 10 | 1,00
005612 | 510 | 2014-05-21 | 10:25 | 29,16 | 8 | 37,13 | 20 | 10 | 1,00
005611 | 510 | 2014-05-21 | 10:46 | 29,03 | 8 | 36,96 | 20 | 10 | 1,00
005617 | 511 | 2014-05-19 | 9:38 | 27,84 | 6 | 35,45 | 20 | 10 | 1,00
005618 | 511 | 2014-05-19 | 11:02 | 26,63 | 6 | 33,91 | 20 | 10 | 1,00
005620 | 511 | 2014-05-21 | 10:15 | 27,65 | 8 | 35,20 | 20 | 10 | 1,00
005619 | 511 | 2014-05-21 | 10:28 | 28,74 | 8 | 36,59 | 20 | 10 | 1,00
005626 | 512 | 2014-05-19 | 9:51 | 25,47 | 6 | 32,43 | 20 | 10 | 1,00
005625 | 512 | 2014-05-19 | 11:19 | 26,78 | 6 | 34,10 | 20 | 10 | 1,00
005627 | 512 | 2014-05-21 | 10:55 | 26,68 | 8 | 33,97 | 20 | 10 | 1,00
005628 | 512 | 2014-05-21 | 11:08 | 26,81 | 8 | 34,14 | 20 | 10 | 1,00
005633 | 513 | 2014-05-19 | 10:52 | 28,25 | 6 | 35,97 | 20 | 10 | 1,00
005634 | 513 | 2014-05-19 | 11:14 | 27,06 | 6 | 34,45 | 20 | 10 | 1,00
005635 | 513 | 2014-05-21 | 10:40 | 28,91 | 8 | 36,81 | 20 | 10 | 1,00
005636 | 513 | 2014-05-21 | 11:05 | 29,68 | 8 | 37,79 | 20 | 10 | 1,00
005642 | 514 | 2014-05-19 | 10:04 | 24,88 | 6 | 31,68 | 20 | 10 | 1,00
005641 | 514 | 2014-05-19 | 11:03 | 23,62 | 6 | 30,07 | 20 | 10 | 1,00
005644 | 514 | 2014-05-21 | 10:39 | 26,05 | 8 | 33,17 | 20 | 10 | 1,00
005643 | 514 | 2014-05-21 | 11:10 | 25,43 | 8 | 32,38 | 20 | 10 | 1,00
005650 | 515 | 2014-05-19 | 9:58 | 26,76 | 6 | 34,07 | 20 | 10 | 1,00
005649 | 515 | 2014-05-19 | 11:16 | 26,27 | 6 | 33,45 | 20 | 10 | 1,00
005651 | 515 | 2014-05-21 | 10:18 | 29,45 | 8 | 37,50 | 20 | 10 | 1,00
005652 | 515 | 2014-05-21 | 10:43 | 29,15 | 8 | 37,11 | 20 | 10 | 1,00
005658 | 516 | 2014-05-19 | 10:12 | 26,22 | 6 | 33,38 | 20 | 10 | 1,00
005657 | 516 | 2014-05-19 | 10:53 | 27,57 | 6 | 35,10 | 20 | 10 | 1,00
005660 | 516 | 2014-05-21 | 10:06 | 27,66 | 8 | 35,22 | 20 | 10 | 1,00
005659 | 516 | 2014-05-21 | 10:19 | 28,40 | 8 | 36,16 | 20 | 10 | 1,00
006090 | 517 | 2014-05-20 | 13:03 | 20,59 | 5 | 26,22 | 20 | 10 | 1,00
006091 | 517 | 2014-05-20 | 13:04 | 23,21 | 5 | 29,55 | 20 | 10 | 1,00
006093 | 517 | 2014-05-22 | 14:51 | 24,79 | 7 | 31,56 | 20 | 10 | 1,00
006092 | 517 | 2014-05-22 | 15:24 | 24,10 | 7 | 30,69 | 20 | 10 | 1,00
006099 | 518 | 2014-05-20 | 10:49 | 32,21 | 5 | 41,01 | 20 | 10 | 1,00
006098 | 518 | 2014-05-20 | 10:52 | 25,60 | 5 | 32,59 | 20 | 10 | 1,00
006101 | 518 | 2014-05-22 | 14:56 | 23,73 | 7 | 30,21 | 20 | 10 | 1,00
006100 | 518 | 2014-05-22 | 16:16 | 27,89 | 7 | 35,51 | 20 | 10 | 1,00
006106 | 519 | 2014-05-20 | 10:51 | 19,88 | 5 | 25,31 | 20 | 10 | 1,00
006107 | 519 | 2014-05-20 | 11:12 | 20,18 | 5 | 25,69 | 20 | 10 | 1,00
006108 | 519 | 2014-05-22 | 16:24 | 20,36 | 7 | 25,92 | 20 | 10 | 1,00
006109 | 519 | 2014-05-22 | 16:26 | 23,58 | 7 | 30,02 | 20 | 10 | 1,00
000904 | 52 | 2014-04-24 | 10:10 | 31,38 | 12 | 39,95 | 20 | 10 | 1,00
000905 | 52 | 2014-04-24 | 11:18 | 30,92 | 12 | 39,37 | 20 | 10 | 1,00
000900 | 52 | 2014-04-24 | 13:48 | 29,64 | 12 | 37,74 | 20 | 10 | 1,00
000901 | 52 | 2014-04-24 | 15:03 | 33,63 | 12 | 42,82 | 20 | 10 | 1,00
000902 | 52 | 2014-05-12 | 15:02 | 28,35 | 30 | 36,10 | 20 | 10 | 1,00
000903 | 52 | 2014-05-12 | 15:31 | 33,62 | 30 | 42,81 | 20 | 10 | 1,00
005706 | 520 | 2014-05-20 | 10:50 | 29,71 | 5 | 37,83 | 20 | 10 | 1,00
005705 | 520 | 2014-05-20 | 13:22 | 28,80 | 5 | 36,67 | 20 | 10 | 1,00
005707 | 520 | 2014-05-22 | 11:21 | 29,16 | 7 | 37,13 | 20 | 10 | 1,00
005708 | 520 | 2014-05-22 | 13:17 | 30,62 | 7 | 38,99 | 20 | 10 | 1,00
005713 | 521 | 2014-05-20 | 11:17 | 28,73 | 5 | 36,58 | 20 | 10 | 1,00
005714 | 521 | 2014-05-20 | 13:34 | 28,86 | 5 | 36,75 | 20 | 10 | 1,00
005716 | 521 | 2014-05-22 | 10:53 | 30,07 | 7 | 38,29 | 20 | 10 | 1,00
005715 | 521 | 2014-05-22 | 13:50 | 28,99 | 7 | 36,91 | 20 | 10 | 1,00
005722 | 522 | 2014-05-20 | 10:52 | 28,47 | 5 | 36,25 | 20 | 10 | 1,00
005721 | 522 | 2014-05-20 | 13:29 | 28,04 | 5 | 35,70 | 20 | 10 | 1,00
005723 | 522 | 2014-05-22 | 10:16 | 31,05 | 7 | 39,53 | 20 | 10 | 1,00
005724 | 522 | 2014-05-22 | 10:49 | 29,19 | 7 | 37,17 | 20 | 10 | 1,00
005730 | 523 | 2014-05-20 | 13:21 | 27,00 | 5 | 34,38 | 20 | 10 | 1,00
005729 | 523 | 2014-05-20 | 13:50 | 27,40 | 5 | 34,89 | 20 | 10 | 1,00
005731 | 523 | 2014-05-22 | 10:23 | 29,05 | 7 | 36,99 | 20 | 10 | 1,00
005732 | 523 | 2014-05-22 | 10:52 | 27,03 | 7 | 34,42 | 20 | 10 | 1,00
005737 | 524 | 2014-05-20 | 13:06 | 31,38 | 5 | 39,95 | 20 | 10 | 1,00
005738 | 524 | 2014-05-20 | 13:27 | 29,38 | 5 | 37,41 | 20 | 10 | 1,00
005740 | 524 | 2014-05-22 | 9:57 | 33,04 | 7 | 42,07 | 20 | 10 | 1,00
005739 | 524 | 2014-05-22 | 13:57 | 33,92 | 7 | 43,19 | 20 | 10 | 1,00
005746 | 525 | 2014-05-20 | 13:02 | 31,67 | 5 | 40,32 | 20 | 10 | 1,00
005745 | 525 | 2014-05-20 | 13:39 | 37,01 | 5 | 47,12 | 20 | 10 | 1,00
005747 | 525 | 2014-05-22 | 10:26 | 36,60 | 7 | 46,60 | 20 | 10 | 1,00
005748 | 525 | 2014-05-22 | 11:18 | 32,96 | 7 | 41,97 | 20 | 10 | 1,00
005753 | 526 | 2014-05-20 | 13:32 | 37,67 | 5 | 47,96 | 20 | 10 | 1,00
005754 | 526 | 2014-05-20 | 13:44 | 35,14 | 5 | 44,74 | 20 | 10 | 1,00
005756 | 526 | 2014-05-22 | 9:58 | 36,37 | 7 | 46,31 | 20 | 10 | 1,00
005755 | 526 | 2014-05-22 | 10:35 | 34,27 | 7 | 43,63 | 20 | 10 | 1,00
005761 | 527 | 2014-05-20 | 13:18 | 27,24 | 5 | 34,68 | 20 | 10 | 1,00
005762 | 527 | 2014-05-20 | 13:49 | 26,44 | 5 | 33,66 | 20 | 10 | 1,00
005763 | 527 | 2014-05-22 | 10:36 | 29,23 | 7 | 37,22 | 20 | 10 | 1,00
005764 | 527 | 2014-05-22 | 13:11 | 25,30 | 7 | 32,21 | 20 | 10 | 1,00
006216 | 528 | 2014-05-20 | 11:19 | 31,43 | 5 | 40,02 | 20 | 10 | 1,00
006217 | 528 | 2014-05-20 | 13:52 | 26,52 | 5 | 33,77 | 20 | 10 | 1,00
006219 | 528 | 2014-05-22 | 10:58 | 32,04 | 7 | 40,79 | 20 | 10 | 1,00
006218 | 528 | 2014-05-22 | 13:29 | 32,00 | 7 | 40,74 | 20 | 10 | 1,00
006225 | 529 | 2014-05-20 | 10:54 | 26,05 | 5 | 33,17 | 20 | 10 | 1,00
006224 | 529 | 2014-05-20 | 13:55 | 30,97 | 5 | 39,43 | 20 | 10 | 1,00
006226 | 529 | 2014-05-22 | 13:27 | 30,50 | 7 | 38,83 | 20 | 10 | 1,00
006227 | 529 | 2014-05-22 | 13:37 | 32,09 | 7 | 40,86 | 20 | 10 | 1,00
000913 | 53 | 2014-04-24 | 10:45 | 30,29 | 12 | 38,57 | 20 | 10 | 1,00
000912 | 53 | 2014-04-24 | 10:57 | 30,43 | 12 | 38,74 | 20 | 10 | 1,00
000908 | 53 | 2014-04-24 | 13:51 | 29,30 | 12 | 37,31 | 20 | 10 | 1,00
000909 | 53 | 2014-04-24 | 14:04 | 27,90 | 12 | 35,52 | 20 | 10 | 1,00
000910 | 53 | 2014-05-12 | 14:18 | 34,30 | 30 | 43,67 | 20 | 10 | 1,00
000911 | 53 | 2014-05-12 | 15:27 | 32,23 | 30 | 41,04 | 20 | 10 | 1,00
006233 | 530 | 2014-05-20 | 11:23 | 26,69 | 5 | 33,98 | 20 | 10 | 1,00
006232 | 530 | 2014-05-20 | 13:48 | 28,47 | 5 | 36,25 | 20 | 10 | 1,00
006234 | 530 | 2014-05-22 | 10:13 | 27,72 | 7 | 35,29 | 20 | 10 | 1,00
006235 | 530 | 2014-05-22 | 10:33 | 30,18 | 7 | 38,43 | 20 | 10 | 1,00
006240 | 531 | 2014-05-20 | 13:11 | 31,06 | 5 | 39,55 | 20 | 10 | 1,00
006241 | 531 | 2014-05-20 | 13:59 | 31,21 | 5 | 39,74 | 20 | 10 | 1,00
006242 | 531 | 2014-05-22 | 10:11 | 32,91 | 7 | 41,90 | 20 | 10 | 1,00
006243 | 531 | 2014-05-22 | 13:55 | 32,48 | 7 | 41,35 | 20 | 10 | 1,00
006248 | 532 | 2014-05-20 | 13:25 | 33,95 | 5 | 43,23 | 20 | 10 | 1,00
006249 | 532 | 2014-05-20 | 13:33 | 25,95 | 5 | 33,04 | 20 | 10 | 1,00
006251 | 532 | 2014-05-22 | 10:05 | 34,06 | 7 | 43,37 | 20 | 10 | 1,00
006250 | 532 | 2014-05-22 | 13:46 | 33,92 | 7 | 43,19 | 20 | 10 | 1,00
006256 | 533 | 2014-05-19 | 17:04 | 31,17 | 4 | 39,69 | 20 | 10 | 1,00
006257 | 533 | 2014-05-19 | 17:14 | 27,39 | 4 | 34,87 | 20 | 10 | 1,00
006258 | 533 | 2014-05-22 | 10:03 | 28,36 | 7 | 36,11 | 20 | 10 | 1,00
006259 | 533 | 2014-05-22 | 10:15 | 29,84 | 7 | 37,99 | 20 | 10 | 1,00
006265 | 534 | 2014-05-20 | 15:21 | 33,94 | 5 | 43,21 | 20 | 10 | 1,00
006264 | 534 | 2014-05-20 | 15:25 | 27,84 | 5 | 35,45 | 20 | 10 | 1,00
006267 | 534 | 2014-05-22 | 10:38 | 35,75 | 7 | 45,52 | 20 | 10 | 1,00
006266 | 534 | 2014-05-22 | 13:33 | 31,14 | 7 | 39,65 | 20 | 10 | 1,00
006273 | 535 | 2014-05-19 | 17:18 | 27,48 | 4 | 34,99 | 20 | 10 | 1,00
006272 | 535 | 2014-05-19 | 17:23 | 28,54 | 4 | 36,34 | 20 | 10 | 1,00
006274 | 535 | 2014-05-22 | 10:09 | 31,85 | 7 | 40,55 | 20 | 10 | 1,00
006275 | 535 | 2014-05-22 | 10:24 | 28,38 | 7 | 36,13 | 20 | 10 | 1,00
006280 | 536 | 2014-05-19 | 17:08 | 25,44 | 4 | 32,39 | 20 | 10 | 1,00
006281 | 536 | 2014-05-19 | 17:10 | 26,61 | 4 | 33,88 | 20 | 10 | 1,00
006282 | 536 | 2014-05-22 | 10:31 | 28,54 | 7 | 36,34 | 20 | 10 | 1,00
006283 | 536 | 2014-05-22 | 10:39 | 28,87 | 7 | 36,76 | 20 | 10 | 1,00
006289 | 537 | 2014-05-19 | 17:20 | 27,35 | 4 | 34,82 | 20 | 10 | 1,00
006291 | 537 | 2014-05-22 | 10:42 | 29,19 | 7 | 37,17 | 20 | 10 | 1,00
006290 | 537 | 2014-05-22 | 10:48 | 27,81 | 7 | 35,41 | 20 | 10 | 1,00
006296 | 538 | 2014-05-19 | 17:06 | 27,58 | 4 | 35,12 | 20 | 10 | 1,00
006297 | 538 | 2014-05-19 | 17:17 | 25,95 | 4 | 33,04 | 20 | 10 | 1,00
006298 | 538 | 2014-05-22 | 10:10 | 29,53 | 7 | 37,60 | 20 | 10 | 1,00
006299 | 538 | 2014-05-22 | 13:25 | 32,29 | 7 | 41,11 | 20 | 10 | 1,00
006305 | 539 | 2014-05-19 | 17:09 | 31,71 | 4 | 40,37 | 20 | 10 | 1,00
006304 | 539 | 2014-05-19 | 17:13 | 32,04 | 4 | 40,79 | 20 | 10 | 1,00
006307 | 539 | 2014-05-22 | 10:45 | 37,20 | 7 | 47,36 | 20 | 10 | 1,00
006306 | 539 | 2014-05-22 | 13:15 | 34,69 | 7 | 44,17 | 20 | 10 | 1,00
000920 | 54 | 2014-04-24 | 9:01 | 30,49 | 12 | 38,82 | 20 | 10 | 1,00
000921 | 54 | 2014-04-24 | 10:13 | 30,71 | 12 | 39,10 | 20 | 10 | 1,00
000917 | 54 | 2014-04-24 | 16:04 | 30,92 | 12 | 39,37 | 20 | 10 | 1,00
000916 | 54 | 2014-04-24 | 16:12 | 31,18 | 12 | 39,70 | 20 | 10 | 1,00
000918 | 54 | 2014-05-12 | 10:07 | 32,79 | 30 | 41,75 | 20 | 10 | 1,00
000919 | 54 | 2014-05-12 | 10:18 | 31,30 | 30 | 39,85 | 20 | 10 | 1,00
006313 | 540 | 2014-05-19 | 17:19 | 26,74 | 4 | 34,05 | 20 | 10 | 1,00
006312 | 540 | 2014-05-19 | 17:21 | 30,28 | 4 | 38,55 | 20 | 10 | 1,00
006314 | 540 | 2014-05-22 | 11:14 | 31,83 | 7 | 40,53 | 20 | 10 | 1,00
006315 | 540 | 2014-05-22 | 13:58 | 29,95 | 7 | 38,13 | 20 | 10 | 1,00
006320 | 541 | 2014-05-19 | 17:05 | 28,78 | 4 | 36,64 | 20 | 10 | 1,00
006321 | 541 | 2014-05-20 | 14:12 | 30,38 | 5 | 38,68 | 20 | 10 | 1,00
006323 | 541 | 2014-05-22 | 10:07 | 34,28 | 7 | 43,65 | 20 | 10 | 1,00
006322 | 541 | 2014-05-22 | 11:19 | 30,91 | 7 | 39,36 | 20 | 10 | 1,00
005666 | 542 | 2014-05-19 | 10:50 | 20,42 | 5 | 26,00 | 20 | 10 | 1,00
005665 | 542 | 2014-05-19 | 13:46 | 19,75 | 5 | 25,15 | 20 | 10 | 1,00
005668 | 542 | 2014-05-22 | 8:48 | 19,69 | 8 | 25,07 | 20 | 10 | 1,00
005667 | 542 | 2014-05-22 | 8:55 | 20,21 | 8 | 25,73 | 20 | 10 | 1,00
005674 | 543 | 2014-05-19 | 10:16 | 18,35 | 5 | 23,36 | 20 | 10 | 1,00
005673 | 543 | 2014-05-19 | 11:05 | 18,68 | 5 | 23,78 | 20 | 10 | 1,00
005676 | 543 | 2014-05-22 | 8:04 | 19,68 | 8 | 25,06 | 20 | 10 | 1,00
005675 | 543 | 2014-05-22 | 8:39 | 20,23 | 8 | 25,76 | 20 | 10 | 1,00
005681 | 544 | 2014-05-19 | 10:20 | 15,60 | 5 | 19,86 | 20 | 10 | 1,00
005682 | 544 | 2014-05-19 | 13:49 | 15,85 | 5 | 20,18 | 20 | 10 | 1,00
005684 | 544 | 2014-05-21 | 16:40 | 16,44 | 7 | 20,93 | 20 | 10 | 1,00
005683 | 544 | 2014-05-21 | 16:46 | 17,35 | 7 | 22,09 | 20 | 10 | 1,00
005689 | 545 | 2014-05-19 | 13:26 | 16,34 | 5 | 20,80 | 20 | 10 | 1,00
005690 | 545 | 2014-05-19 | 13:45 | 15,65 | 5 | 19,93 | 20 | 10 | 1,00
005692 | 545 | 2014-05-21 | 16:30 | 16,82 | 7 | 21,42 | 20 | 10 | 1,00
005691 | 545 | 2014-05-21 | 16:41 | 17,68 | 7 | 22,51 | 20 | 10 | 1,00
005698 | 546 | 2014-05-20 | 13:10 | 23,95 | 5 | 30,49 | 20 | 10 | 1,00
005697 | 546 | 2014-05-20 | 13:20 | 18,83 | 5 | 23,98 | 20 | 10 | 1,00
005699 | 546 | 2014-05-22 | 8:40 | 25,82 | 7 | 32,87 | 20 | 10 | 1,00
005700 | 546 | 2014-05-22 | 9:16 | 25,19 | 7 | 32,07 | 20 | 10 | 1,00
006184 | 547 | 2014-05-20 | 13:41 | 25,54 | 5 | 32,52 | 20 | 10 | 1,00
006185 | 547 | 2014-05-20 | 13:57 | 26,02 | 5 | 33,13 | 20 | 10 | 1,00
006187 | 547 | 2014-05-22 | 13:09 | 28,37 | 7 | 36,12 | 20 | 10 | 1,00
006186 | 547 | 2014-05-22 | 13:47 | 28,66 | 7 | 36,49 | 20 | 10 | 1,00
006193 | 548 | 2014-05-19 | 17:03 | 24,26 | 4 | 30,89 | 20 | 10 | 1,00
006192 | 548 | 2014-05-19 | 17:16 | 24,46 | 4 | 31,14 | 20 | 10 | 1,00
006194 | 548 | 2014-05-22 | 10:44 | 24,55 | 7 | 31,26 | 20 | 10 | 1,00
006201 | 549 | 0 | 15:23 | 22,37 | 5 | 28,48 | 20 | 10 | 1,00
006200 | 549 | 0 | 15:26 | 10 | 5 | 12,73 | 20 | 10 | 1,00
000928 | 55 | 2014-04-24 | 9:28 | 35,12 | 12 | 44,72 | 20 | 10 | 1,00
000929 | 55 | 2014-04-24 | 9:32 | 32,95 | 12 | 41,95 | 20 | 10 | 1,00
000925 | 55 | 2014-04-24 | 13:44 | 33,78 | 12 | 43,01 | 20 | 10 | 1,00
000924 | 55 | 2014-04-24 | 16:02 | 32,20 | 12 | 41,00 | 20 | 10 | 1,00
000926 | 55 | 2014-05-12 | 14:13 | 33,10 | 30 | 42,14 | 20 | 10 | 1,00
000927 | 55 | 2014-05-12 | 14:16 | 35,07 | 30 | 44,65 | 20 | 10 | 1,00
005921 | 550 | 2014-05-19 | 14:37 | 28,98 | 5 | 36,90 | 20 | 10 | 1,00
005922 | 550 | 2014-05-19 | 14:42 | 30,49 | 5 | 38,82 | 20 | 10 | 1,00
005924 | 550 | 2014-05-21 | 16:38 | 28,87 | 7 | 36,76 | 20 | 10 | 1,00
005923 | 550 | 2014-05-22 | 9:02 | 28,30 | 8 | 36,03 | 20 | 10 | 1,00
005929 | 551 | 2014-05-19 | 15:01 | 31,52 | 5 | 40,13 | 20 | 10 | 1,00
005930 | 551 | 2014-05-19 | 15:20 | 31,26 | 5 | 39,80 | 20 | 10 | 1,00
005931 | 551 | 2014-05-21 | 16:57 | 30,50 | 7 | 38,83 | 20 | 10 | 1,00
005932 | 551 | 2014-05-22 | 8:05 | 33,18 | 8 | 42,25 | 20 | 10 | 1,00
005938 | 552 | 2014-05-19 | 14:49 | 31,55 | 5 | 40,17 | 20 | 10 | 1,00
005937 | 552 | 2014-05-19 | 14:52 | 30,06 | 5 | 38,27 | 20 | 10 | 1,00
005939 | 552 | 2014-05-21 | 16:27 | 26,64 | 7 | 33,92 | 20 | 10 | 1,00
005940 | 552 | 2014-05-21 | 16:52 | 31,74 | 7 | 40,41 | 20 | 10 | 1,00
005945 | 553 | 2014-05-19 | 14:33 | 32,93 | 5 | 41,93 | 20 | 10 | 1,00
005946 | 553 | 2014-05-19 | 15:56 | 25,29 | 5 | 32,20 | 20 | 10 | 1,00
005947 | 553 | 2014-05-21 | 16:51 | 33,92 | 7 | 43,19 | 20 | 10 | 1,00
005948 | 553 | 2014-05-22 | 8:02 | 32,96 | 8 | 41,97 | 20 | 10 | 1,00
005954 | 554 | 2014-05-19 | 14:56 | 25,84 | 5 | 32,90 | 20 | 10 | 1,00
005953 | 554 | 2014-05-19 | 15:24 | 23,98 | 5 | 30,53 | 20 | 10 | 1,00
005955 | 554 | 2014-05-21 | 16:23 | 28,20 | 7 | 35,91 | 20 | 10 | 1,00
005956 | 554 | 2014-05-22 | 8:51 | 27,15 | 8 | 34,57 | 20 | 10 | 1,00
005978 | 555 | 2014-05-19 | 14:51 | 29,94 | 5 | 38,12 | 20 | 10 | 1,00
005977 | 555 | 2014-05-19 | 15:25 | 27,86 | 5 | 35,47 | 20 | 10 | 1,00
005980 | 555 | 2014-05-21 | 16:13 | 29,14 | 7 | 37,10 | 20 | 10 | 1,00
005979 | 555 | 2014-05-21 | 16:48 | 34,59 | 7 | 44,04 | 20 | 10 | 1,00
005986 | 556 | 2014-05-19 | 15:16 | 27,94 | 5 | 35,57 | 20 | 10 | 1,00
005985 | 556 | 2014-05-19 | 15:22 | 30,05 | 5 | 38,26 | 20 | 10 | 1,00
005988 | 556 | 2014-05-22 | 8:41 | 31,20 | 8 | 39,72 | 20 | 10 | 1,00
005987 | 556 | 2014-05-22 | 9:10 | 30,04 | 8 | 38,25 | 20 | 10 | 1,00
009181 | 557 | 2014-05-19 | 13:35 | 30,21 | 5 | 38,46 | 20 | 10 | 1,00
009182 | 557 | 2014-05-19 | 13:39 | 28,93 | 5 | 36,83 | 20 | 10 | 1,00
009184 | 557 | 2014-05-22 | 8:49 | 29,19 | 8 | 37,17 | 20 | 10 | 1,00
009183 | 557 | 2014-05-22 | 8:50 | 31,94 | 8 | 40,67 | 20 | 10 | 1,00
009190 | 558 | 2014-05-19 | 10:46 | 28,47 | 5 | 36,25 | 20 | 10 | 1,00
009189 | 558 | 2014-05-19 | 13:33 | 30,82 | 5 | 39,24 | 20 | 10 | 1,00
009192 | 558 | 2014-05-22 | 8:09 | 32,26 | 8 | 41,07 | 20 | 10 | 1,00
009191 | 558 | 2014-05-22 | 8:53 | 33,16 | 8 | 42,22 | 20 | 10 | 1,00
009197 | 559 | 2014-05-19 | 10:43 | 27,32 | 5 | 34,78 | 20 | 10 | 1,00
009198 | 559 | 2014-05-19 | 13:51 | 29,40 | 5 | 37,43 | 20 | 10 | 1,00
009199 | 559 | 2014-05-21 | 16:19 | 27,63 | 7 | 35,18 | 20 | 10 | 1,00
009200 | 559 | 2014-05-21 | 17:01 | 28,49 | 7 | 36,27 | 20 | 10 | 1,00
000936 | 56 | 2014-04-24 | 8:59 | 29,09 | 12 | 37,04 | 20 | 10 | 1,00
000937 | 56 | 2014-04-24 | 9:34 | 33,50 | 12 | 42,65 | 20 | 10 | 1,00
000933 | 56 | 2014-04-24 | 13:46 | 32,23 | 12 | 41,04 | 20 | 10 | 1,00
000932 | 56 | 2014-04-24 | 13:49 | 32,80 | 12 | 41,76 | 20 | 10 | 1,00
000935 | 56 | 2014-05-12 | 14:21 | 34,48 | 30 | 43,90 | 20 | 10 | 1,00
000934 | 56 | 2014-05-12 | 15:22 | 33,34 | 30 | 42,45 | 20 | 10 | 1,00
009206 | 560 | 2014-05-19 | 13:30 | 29,31 | 5 | 37,32 | 20 | 10 | 1,00
009205 | 560 | 2014-05-19 | 13:44 | 28,92 | 5 | 36,82 | 20 | 10 | 1,00
009208 | 560 | 2014-05-21 | 16:35 | 28,64 | 7 | 36,47 | 20 | 10 | 1,00
009207 | 560 | 2014-05-21 | 16:59 | 27,91 | 7 | 35,54 | 20 | 10 | 1,00
002593 | 563 | 2014-05-19 | 14:16 | 11,37 | 5 | 14,48 | 20 | 10 | 1,00
002594 | 563 | 2014-05-19 | 16:29 | 12,23 | 5 | 15,57 | 20 | 10 | 1,00
002595 | 563 | 2014-05-22 | 16:42 | 14,78 | 8 | 18,82 | 20 | 10 | 1,00
002596 | 563 | 2014-05-22 | 16:44 | 15,29 | 8 | 19,47 | 20 | 10 | 1,00
006179 | 564 | 2014-05-20 | 10:51 | 14,14 | 5 | 18,00 | 20 | 10 | 1,00
006178 | 564 | 2014-05-20 | 13:14 | 14,04 | 5 | 17,88 | 20 | 10 | 1,00
006181 | 564 | 2014-05-22 | 10:40 | 15,43 | 7 | 19,65 | 20 | 10 | 1,00
006180 | 564 | 2014-05-22 | 13:52 | 15,25 | 7 | 19,42 | 20 | 10 | 1,00
006206 | 565 | 2014-05-20 | 18:36 | 22,13 | 5 | 28,18 | 20 | 10 | 1,00
006207 | 565 | 2014-05-20 | 18:36 | 22,37 | 5 | 28,48 | 20 | 10 | 1,00
006202 | 565 | 2014-05-22 | 13:22 | 20,29 | 7 | 25,83 | 20 | 10 | 1,00
006203 | 565 | 2014-05-22 | 14:05 | 26,51 | 7 | 33,75 | 20 | 10 | 1,00
006411 | 566 | 2014-05-21 | 8:06 | 25,54 | 4 | 32,52 | 20 | 10 | 1,00
006410 | 566 | 2014-05-21 | 8:16 | 24,60 | 4 | 31,32 | 20 | 10 | 1,00
006412 | 566 | 2014-05-27 | 10:46 | 21,93 | 10 | 27,92 | 20 | 10 | 1,00
006413 | 566 | 2014-05-27 | 11:00 | 24,62 | 10 | 31,35 | 20 | 10 | 1,00
006418 | 567 | 2014-05-21 | 8:12 | 28,98 | 4 | 36,90 | 20 | 10 | 1,00
006419 | 567 | 2014-05-21 | 8:39 | 27,02 | 4 | 34,40 | 20 | 10 | 1,00
006420 | 567 | 2014-05-28 | 15:03 | 29,98 | 11 | 38,17 | 20 | 10 | 1,00
006421 | 567 | 2014-05-28 | 15:22 | 28,71 | 11 | 36,55 | 20 | 10 | 1,00
006426 | 568 | 2014-05-21 | 8:10 | 27,29 | 4 | 34,75 | 20 | 10 | 1,00
006427 | 568 | 2014-05-21 | 8:13 | 24,89 | 4 | 31,69 | 20 | 10 | 1,00
006428 | 568 | 2014-05-28 | 13:36 | 29,61 | 11 | 37,70 | 20 | 10 | 1,00
006429 | 568 | 2014-05-28 | 14:46 | 27,97 | 11 | 35,61 | 20 | 10 | 1,00
006434 | 569 | 2014-05-21 | 8:24 | 28,34 | 4 | 36,08 | 20 | 10 | 1,00
006435 | 569 | 2014-05-21 | 8:58 | 26,07 | 4 | 33,19 | 20 | 10 | 1,00
006437 | 569 | 2014-05-28 | 13:50 | 28,33 | 11 | 36,07 | 20 | 10 | 1,00
006436 | 569 | 2014-05-28 | 15:21 | 27,43 | 11 | 34,92 | 20 | 10 | 1,00
000945 | 57 | 2014-04-24 | 9:08 | 26,53 | 12 | 33,78 | 20 | 10 | 1,00
000944 | 57 | 2014-04-24 | 10:14 | 30,65 | 12 | 39,02 | 20 | 10 | 1,00
000940 | 57 | 2014-04-24 | 15:38 | 29,99 | 12 | 38,18 | 20 | 10 | 1,00
000941 | 57 | 2014-04-24 | 15:40 | 28,62 | 12 | 36,44 | 20 | 10 | 1,00
000942 | 57 | 2014-05-12 | 10:46 | 30,65 | 30 | 39,02 | 20 | 10 | 1,00
000943 | 57 | 2014-05-12 | 14:31 | 29,09 | 30 | 37,04 | 20 | 10 | 1,00
006443 | 570 | 2014-05-21 | 9:32 | 26,44 | 4 | 33,66 | 20 | 10 | 1,00
006442 | 570 | 2014-05-21 | 9:45 | 31,44 | 4 | 40,03 | 20 | 10 | 1,00
006444 | 570 | 2014-05-28 | 14:02 | 26,02 | 11 | 33,13 | 20 | 10 | 1,00
006445 | 570 | 2014-05-28 | 15:04 | 25,53 | 11 | 32,51 | 20 | 10 | 1,00
006451 | 571 | 2014-05-21 | 8:19 | 37,79 | 4 | 48,12 | 20 | 10 | 1,00
006450 | 571 | 2014-05-21 | 9:19 | 35,73 | 4 | 45,49 | 20 | 10 | 1,00
006452 | 571 | 2014-05-28 | 14:07 | 38,05 | 11 | 48,45 | 20 | 10 | 1,00
006453 | 571 | 2014-05-28 | 15:00 | 37,77 | 11 | 48,09 | 20 | 10 | 1,00
006458 | 572 | 2014-05-21 | 8:27 | 27,32 | 4 | 34,78 | 20 | 10 | 1,00
006459 | 572 | 2014-05-21 | 9:36 | 28,66 | 4 | 36,49 | 20 | 10 | 1,00
006460 | 572 | 2014-05-28 | 13:56 | 30,01 | 11 | 38,21 | 20 | 10 | 1,00
006461 | 572 | 2014-05-28 | 14:13 | 30,32 | 11 | 38,60 | 20 | 10 | 1,00
006475 | 574 | 2014-05-21 | 8:54 | 25,87 | 4 | 32,94 | 20 | 10 | 1,00
006474 | 574 | 2014-05-21 | 9:43 | 27,20 | 4 | 34,63 | 20 | 10 | 1,00
006477 | 574 | 2014-05-28 | 13:40 | 28,98 | 11 | 36,90 | 20 | 10 | 1,00
006476 | 574 | 2014-05-28 | 14:43 | 27,91 | 11 | 35,54 | 20 | 10 | 1,00
006483 | 575 | 2014-05-21 | 8:29 | 25,79 | 4 | 32,84 | 20 | 10 | 1,00
006482 | 575 | 2014-05-21 | 8:32 | 29,47 | 4 | 37,52 | 20 | 10 | 1,00
006485 | 575 | 2014-05-27 | 8:52 | 25,97 | 10 | 33,07 | 20 | 10 | 1,00
006484 | 575 | 2014-05-27 | 9:14 | 19,85 | 10 | 25,27 | 20 | 10 | 1,00
006491 | 576 | 2014-05-21 | 8:47 | 26,37 | 4 | 33,58 | 20 | 10 | 1,00
006490 | 576 | 2014-05-21 | 9:07 | 30,13 | 4 | 38,36 | 20 | 10 | 1,00
006493 | 576 | 2014-05-28 | 14:05 | 29,42 | 11 | 37,46 | 20 | 10 | 1,00
006492 | 576 | 2014-05-28 | 15:34 | 29,96 | 11 | 38,15 | 20 | 10 | 1,00
006498 | 577 | 2014-05-21 | 8:34 | 29,44 | 4 | 37,48 | 20 | 10 | 1,00
006499 | 577 | 2014-05-21 | 8:36 | 29,86 | 4 | 38,02 | 20 | 10 | 1,00
006501 | 577 | 2014-05-28 | 14:21 | 27,71 | 11 | 35,28 | 20 | 10 | 1,00
006500 | 577 | 2014-05-28 | 14:56 | 30,00 | 11 | 38,20 | 20 | 10 | 1,00
006507 | 578 | 2014-05-21 | 8:20 | 33,46 | 4 | 42,60 | 20 | 10 | 1,00
006506 | 578 | 2014-05-21 | 8:57 | 31,80 | 4 | 40,49 | 20 | 10 | 1,00
006509 | 578 | 2014-05-27 | 8:11 | 36,39 | 10 | 46,33 | 20 | 10 | 1,00
006508 | 578 | 2014-05-27 | 8:29 | 36,11 | 10 | 45,98 | 20 | 10 | 1,00
006515 | 579 | 2014-05-21 | 8:31 | 28,98 | 4 | 36,90 | 20 | 10 | 1,00
006514 | 579 | 2014-05-21 | 8:43 | 28,90 | 4 | 36,80 | 20 | 10 | 1,00
006517 | 579 | 2014-05-28 | 14:25 | 26,22 | 11 | 33,38 | 20 | 10 | 1,00
006516 | 579 | 2014-05-28 | 14:29 | 28,78 | 11 | 36,64 | 20 | 10 | 1,00
000953 | 58 | 2014-04-24 | 11:18 | 26,09 | 12 | 33,22 | 20 | 10 | 1,00
000952 | 58 | 2014-04-24 | 13:14 | 27,38 | 12 | 34,86 | 20 | 10 | 1,00
000948 | 58 | 2014-04-24 | 13:59 | 29,38 | 12 | 37,41 | 20 | 10 | 1,00
000949 | 58 | 2014-04-24 | 15:16 | 26,01 | 12 | 33,12 | 20 | 10 | 1,00
000950 | 58 | 2014-05-12 | 14:25 | 29,91 | 30 | 38,08 | 20 | 10 | 1,00
000951 | 58 | 2014-05-12 | 15:03 | 29,00 | 30 | 36,92 | 20 | 10 | 1,00
006522 | 580 | 2014-05-21 | 8:53 | 34,31 | 4 | 43,68 | 20 | 10 | 1,00
006523 | 580 | 2014-05-21 | 9:24 | 33,96 | 4 | 43,24 | 20 | 10 | 1,00
006525 | 580 | 2014-05-28 | 15:26 | 37,20 | 11 | 47,36 | 20 | 10 | 1,00
006524 | 580 | 2014-05-28 | 15:30 | 32,96 | 11 | 41,97 | 20 | 10 | 1,00
006530 | 581 | 2014-05-21 | 9:02 | 26,09 | 4 | 33,22 | 20 | 10 | 1,00
006531 | 581 | 2014-05-21 | 9:26 | 28,18 | 4 | 35,88 | 20 | 10 | 1,00
006532 | 581 | 2014-05-28 | 13:54 | 29,26 | 11 | 37,25 | 20 | 10 | 1,00
006533 | 581 | 2014-05-28 | 13:58 | 26,83 | 11 | 34,16 | 20 | 10 | 1,00
006538 | 582 | 2014-05-21 | 9:00 | 27,86 | 4 | 35,47 | 20 | 10 | 1,00
006539 | 582 | 2014-05-21 | 9:28 | 29,22 | 4 | 37,20 | 20 | 10 | 1,00
006540 | 582 | 2014-05-28 | 14:01 | 26,49 | 11 | 33,73 | 20 | 10 | 1,00
006541 | 582 | 2014-05-28 | 14:44 | 28,98 | 11 | 36,90 | 20 | 10 | 1,00
006546 | 583 | 2014-05-21 | 8:55 | 33,68 | 4 | 42,88 | 20 | 10 | 1,00
006547 | 583 | 2014-05-21 | 9:22 | 32,04 | 4 | 40,79 | 20 | 10 | 1,00
006548 | 583 | 2014-05-28 | 14:18 | 34,27 | 11 | 43,63 | 20 | 10 | 1,00
006549 | 583 | 2014-05-28 | 15:38 | 34,20 | 11 | 43,54 | 20 | 10 | 1,00
006554 | 584 | 2014-05-21 | 9:23 | 25,88 | 4 | 32,95 | 20 | 10 | 1,00
006555 | 584 | 2014-05-21 | 9:41 | 26,99 | 4 | 34,36 | 20 | 10 | 1,00
006556 | 584 | 2014-05-27 | 9:50 | 28,40 | 10 | 36,16 | 20 | 10 | 1,00
006557 | 584 | 2014-05-27 | 10:58 | 25,41 | 10 | 32,35 | 20 | 10 | 1,00
006563 | 585 | 2014-05-21 | 9:04 | 33,05 | 4 | 42,08 | 20 | 10 | 1,00
006562 | 585 | 2014-05-21 | 9:31 | 33,28 | 4 | 42,37 | 20 | 10 | 1,00
006565 | 585 | 2014-05-27 | 9:57 | 34,02 | 10 | 43,32 | 20 | 10 | 1,00
006564 | 585 | 2014-05-27 | 10:05 | 32,07 | 10 | 40,83 | 20 | 10 | 1,00
006570 | 586 | 2014-05-21 | 9:27 | 26,17 | 4 | 33,32 | 20 | 10 | 1,00
006571 | 586 | 2014-05-21 | 9:30 | 29,13 | 4 | 37,09 | 20 | 10 | 1,00
006573 | 586 | 2014-05-27 | 10:02 | 27,81 | 10 | 35,41 | 20 | 10 | 1,00
006572 | 586 | 2014-05-27 | 11:02 | 28,38 | 10 | 36,13 | 20 | 10 | 1,00
006578 | 587 | 2014-05-21 | 8:05 | 27,11 | 4 | 34,52 | 20 | 10 | 1,00
006579 | 587 | 2014-05-21 | 9:20 | 26,39 | 4 | 33,60 | 20 | 10 | 1,00
006581 | 587 | 2014-05-27 | 10:00 | 31,02 | 10 | 39,50 | 20 | 10 | 1,00
006580 | 587 | 2014-05-27 | 11:04 | 29,78 | 10 | 37,92 | 20 | 10 | 1,00
005787 | 588 | 2014-05-21 | 15:37 | 18,77 | 11 | 23,90 | 20 | 10 | 1,00
005788 | 588 | 2014-05-21 | 16:14 | 20,17 | 11 | 25,68 | 20 | 10 | 1,00
005789 | 588 | 2014-05-22 | 10:00 | 19,45 | 12 | 24,76 | 20 | 10 | 1,00
005790 | 588 | 2014-05-22 | 10:19 | 20,27 | 12 | 25,81 | 20 | 10 | 1,00
005795 | 589 | 2014-05-21 | 15:42 | 16,99 | 11 | 21,63 | 20 | 10 | 1,00
005796 | 589 | 2014-05-21 | 15:51 | 16,56 | 11 | 21,08 | 20 | 10 | 1,00
005798 | 589 | 2014-05-22 | 10:34 | 16,97 | 12 | 21,61 | 20 | 10 | 1,00
005797 | 589 | 2014-05-22 | 13:39 | 16,71 | 12 | 21,28 | 20 | 10 | 1,00
000961 | 59 | 2014-04-24 | 11:13 | 24,38 | 12 | 31,04 | 20 | 10 | 1,00
000960 | 59 | 2014-04-24 | 13:08 | 31,03 | 12 | 39,51 | 20 | 10 | 1,00
000956 | 59 | 2014-04-24 | 14:05 | 27,61 | 12 | 35,15 | 20 | 10 | 1,00
000957 | 59 | 2014-04-24 | 15:42 | 28,16 | 12 | 35,85 | 20 | 10 | 1,00
000959 | 59 | 2014-05-12 | 14:19 | 27,66 | 30 | 35,22 | 20 | 10 | 1,00
000958 | 59 | 2014-05-12 | 14:51 | 29,70 | 30 | 37,82 | 20 | 10 | 1,00
005962 | 590 | 2014-05-21 | 15:41 | 25,90 | 11 | 32,98 | 20 | 10 | 1,00
005961 | 590 | 2014-05-21 | 15:49 | 26,29 | 11 | 33,47 | 20 | 10 | 1,00
005964 | 590 | 2014-05-22 | 13:18 | 25,53 | 12 | 32,51 | 20 | 10 | 1,00
005963 | 590 | 2014-05-22 | 13:23 | 29,78 | 12 | 37,92 | 20 | 10 | 1,00
005970 | 591 | 2014-05-21 | 15:36 | 28,45 | 11 | 36,22 | 20 | 10 | 1,00
005969 | 591 | 2014-05-21 | 15:52 | 25,29 | 11 | 32,20 | 20 | 10 | 1,00
005975 | 591 | 2014-05-22 | 13:53 | 26,03 | 12 | 33,14 | 20 | 10 | 1,00
005972 | 591 | 2014-05-22 | 14:03 | 26,73 | 12 | 34,03 | 20 | 10 | 1,00
006115 | 592 | 2014-05-21 | 15:57 | 26,84 | 5 | 34,17 | 20 | 10 | 1,00
006114 | 592 | 2014-05-21 | 16:16 | 22,95 | 5 | 29,22 | 20 | 10 | 1,00
006116 | 592 | 2014-05-23 | 16:23 | 26,36 | 7 | 33,56 | 20 | 10 | 1,00
006117 | 592 | 2014-05-23 | 16:39 | 30,54 | 7 | 38,88 | 20 | 10 | 1,00
006208 | 593 | 2014-05-21 | 15:48 | 11,62 | 4 | 14,80 | 20 | 10 | 1,00
006211 | 593 | 2014-05-21 | 16:24 | 10,53 | 4 | 13,41 | 20 | 10 | 1,00
006336 | 594 | 2014-05-21 | 16:05 | 20,57 | 5 | 26,19 | 20 | 10 | 1,00
006337 | 594 | 2014-05-21 | 16:11 | 18,04 | 5 | 22,97 | 20 | 10 | 1,00
006338 | 594 | 2014-05-26 | 10:05 | 24,99 | 10 | 31,82 | 20 | 10 | 1,00
006339 | 594 | 2014-05-26 | 10:24 | 24,36 | 10 | 31,02 | 20 | 10 | 1,00
005849 | 595 | 2014-05-21 | 15:59 | 22,78 | 7 | 29,00 | 20 | 10 | 1,00
005850 | 595 | 2014-05-21 | 16:09 | 24,54 | 7 | 31,25 | 20 | 10 | 1,00
005851 | 595 | 2014-05-21 | 16:45 | 24,68 | 7 | 31,42 | 20 | 10 | 1,00
005852 | 595 | 2014-05-21 | 16:58 | 24,43 | 7 | 31,11 | 20 | 10 | 1,00
005857 | 596 | 2014-05-21 | 15:22 | 18,71 | 6 | 23,82 | 20 | 10 | 1,00
005858 | 596 | 2014-05-21 | 16:17 | 18,94 | 6 | 24,12 | 20 | 10 | 1,00
005859 | 596 | 2014-05-22 | 13:48 | 18,90 | 7 | 24,06 | 20 | 10 | 1,00
005860 | 596 | 2014-05-22 | 14:02 | 19,76 | 7 | 25,16 | 20 | 10 | 1,00
005866 | 597 | 2014-05-21 | 15:54 | 25,46 | 6 | 32,42 | 20 | 10 | 1,00
005865 | 597 | 2014-05-21 | 16:07 | 25,81 | 6 | 32,86 | 20 | 10 | 1,00
005867 | 597 | 2014-05-22 | 10:46 | 26,21 | 7 | 33,37 | 20 | 10 | 1,00
005868 | 597 | 2014-05-22 | 13:40 | 16,71 | 7 | 21,28 | 20 | 10 | 1,00
005873 | 598 | 2014-05-21 | 15:38 | 21,69 | 5 | 27,62 | 20 | 10 | 1,00
005874 | 598 | 2014-05-21 | 16:08 | 19,66 | 5 | 25,03 | 20 | 10 | 1,00
005876 | 598 | 2014-05-26 | 9:14 | 21,42 | 10 | 27,27 | 20 | 10 | 1,00
005875 | 598 | 2014-05-26 | 10:03 | 21,40 | 10 | 27,25 | 20 | 10 | 1,00
005881 | 599 | 2014-05-21 | 15:39 | 18,03 | 5 | 22,96 | 20 | 10 | 1,00
005882 | 599 | 2014-05-21 | 16:15 | 18,30 | 5 | 23,30 | 20 | 10 | 1,00
005884 | 599 | 2014-05-26 | 9:54 | 20,28 | 10 | 25,82 | 20 | 10 | 1,00
005883 | 599 | 2014-05-26 | 9:58 | 19,22 | 10 | 24,47 | 20 | 10 | 1,00
000039 | 6 | 2014-04-24 | 9:27 | 38,66 | 15 | 49,22 | 20 | 10 | 1,00
000040 | 6 | 2014-04-24 | 9:30 | 47,32 | 15 | 60,25 | 20 | 10 | 1,00
000041 | 6 | 2014-04-24 | 13:56 | 49,88 | 15 | 63,51 | 20 | 10 | 1,00
000042 | 6 | 2014-04-24 | 15:07 | 44,17 | 15 | 56,24 | 20 | 10 | 1,00
000044 | 6 | 2014-05-09 | 8:58 | 37,43 | 30 | 47,66 | 20 | 10 | 1,00
000043 | 6 | 2014-05-09 | 9:03 | 54,04 | 30 | 68,81 | 20 | 10 | 1,00
000192 | 60 | 2014-04-23 | 11:05 | 33,49 | 12 | 42,64 | 20 | 10 | 1,00
000199 | 60 | 2014-04-24 | 10:56 | 39,09 | 13 | 49,77 | 20 | 10 | 1,00
000198 | 60 | 2014-04-24 | 11:29 | 38,48 | 13 | 48,99 | 20 | 10 | 1,00
000193 | 60 | 2014-04-24 | 15:59 | 39,25 | 13 | 49,97 | 20 | 10 | 1,00
000194 | 60 | 2014-05-09 | 13:39 | 40,89 | 28 | 52,06 | 20 | 10 | 1,00
000195 | 60 | 2014-05-09 | 14:10 | 40,50 | 28 | 51,57 | 20 | 10 | 1,00
005889 | 600 | 2014-05-21 | 15:32 | 24,26 | 5 | 30,89 | 20 | 10 | 1,00
005890 | 600 | 2014-05-21 | 15:50 | 23,15 | 5 | 29,48 | 20 | 10 | 1,00
005891 | 600 | 2014-05-24 | 8:44 | 23,83 | 8 | 30,34 | 20 | 10 | 1,00
005892 | 600 | 2014-05-26 | 10:12 | 25,50 | 10 | 32,47 | 20 | 10 | 1,00
006466 | 601 | 2014-05-21 | 8:37 | 33,43 | 4 | 42,56 | 20 | 10 | 1,00
006467 | 601 | 2014-05-21 | 8:51 | 33,80 | 4 | 43,04 | 20 | 10 | 1,00
006468 | 601 | 2014-05-28 | 14:31 | 32,11 | 11 | 40,88 | 20 | 10 | 1,00
006469 | 601 | 2014-05-28 | 15:24 | 36,22 | 11 | 46,12 | 20 | 10 | 1,00
005164 | 602 | 2014-05-22 | 8:37 | 15,91 | 5 | 20,26 | 20 | 10 | 1,00
005163 | 602 | 2014-05-22 | 9:07 | 16,61 | 5 | 21,15 | 20 | 10 | 1,00
005166 | 602 | 2014-05-28 | 14:36 | 17,58 | 11 | 22,38 | 20 | 10 | 1,00
005165 | 602 | 2014-05-28 | 14:41 | 20,14 | 11 | 25,64 | 20 | 10 | 1,00
005156 | 603 | 2014-05-22 | 8:01 | 15,83 | 6 | 20,16 | 20 | 10 | 1,00
005155 | 603 | 2014-05-22 | 8:10 | 15,99 | 6 | 20,36 | 20 | 10 | 1,00
005157 | 603 | 2014-05-23 | 16:47 | 16,35 | 7 | 20,82 | 20 | 10 | 1,00
005158 | 603 | 2014-05-23 | 18:02 | 18,46 | 7 | 23,50 | 20 | 10 | 1,00
002589 | 604 | 2014-05-22 | 11:15 | 17,50 | 3 | 22,28 | 20 | 10 | 1,00
002590 | 604 | 2014-05-22 | 13:13 | 17,00 | 3 | 21,65 | 20 | 10 | 1,00
002577 | 605 | 2014-05-22 | 11:13 | 13,44 | 3 | 17,11 | 20 | 10 | 1,00
002578 | 605 | 2014-05-22 | 13:43 | 13,76 | 3 | 17,52 | 20 | 10 | 1,00
006130 | 606 | 2014-05-21 | 15:28 | 19,99 | 4 | 25,45 | 20 | 10 | 1,00
006131 | 606 | 2014-05-21 | 15:30 | 20,56 | 4 | 26,18 | 20 | 10 | 1,00
006132 | 606 | 2014-05-27 | 10:13 | 22,59 | 10 | 28,76 | 20 | 10 | 1,00
006133 | 606 | 2014-05-28 | 13:44 | 23,29 | 11 | 29,65 | 20 | 10 | 1,00
002570 | 607 | 2014-05-26 | 9:39 | 23,67 | 7 | 30,14 | 20 | 10 | 1,00
002569 | 607 | 2014-05-26 | 10:21 | 27,94 | 7 | 35,57 | 20 | 10 | 1,00
002738 | 608 | 2014-05-26 | 9:30 | 14,41 | 6 | 18,35 | 20 | 10 | 1,00
002739 | 608 | 2014-05-26 | 10:28 | 14,46 | 6 | 18,41 | 20 | 10 | 1,00
006017 | 609 | 2014-05-26 | 13:31 | 24,71 | 6 | 31,46 | 20 | 10 | 1,00
006018 | 609 | 2014-05-26 | 13:42 | 25,82 | 6 | 32,87 | 20 | 10 | 1,00
000200 | 61 | 2014-04-23 | 10:52 | 36,90 | 12 | 46,98 | 20 | 10 | 1,00
000206 | 61 | 2014-04-24 | 10:20 | 34,41 | 13 | 43,81 | 20 | 10 | 1,00
000207 | 61 | 2014-04-24 | 11:16 | 36,18 | 13 | 46,07 | 20 | 10 | 1,00
000201 | 61 | 2014-04-24 | 15:21 | 35,62 | 13 | 45,35 | 20 | 10 | 1,00
000203 | 61 | 2014-05-12 | 10:22 | 41,85 | 31 | 53,28 | 20 | 10 | 1,00
000202 | 61 | 2014-05-12 | 11:07 | 42,60 | 31 | 54,24 | 20 | 10 | 1,00
006026 | 610 | 2014-05-26 | 13:11 | 40,45 | 6 | 51,50 | 20 | 10 | 1,00
006031 | 610 | 2014-05-26 | 13:18 | 40,46 | 6 | 51,52 | 20 | 10 | 1,00
006034 | 611 | 2014-05-26 | 13:14 | 46,19 | 6 | 58,81 | 20 | 10 | 1,00
006033 | 611 | 2014-05-26 | 13:20 | 47,67 | 6 | 60,70 | 20 | 10 | 1,00
006041 | 612 | 2014-05-26 | 13:35 | 32,92 | 6 | 41,91 | 20 | 10 | 1,00
006042 | 612 | 2014-05-26 | 16:29 | 39,38 | 6 | 50,14 | 20 | 10 | 1,00
002566 | 613 | 2014-05-26 | 15:33 | 2,40 | 6 | 03,06 | 20 | 10 | 1,00
002568 | 613 | 2014-05-26 | 15:34 | 2,42 | 6 | 03,08 | 20 | 10 | 1,00
009229 | 614 | 2014-05-24 | 8:37 | 28,91 | 8 | 36,81 | 20 | 10 | 1,00
009227 | 614 | 2014-05-24 | 8:41 | 24,22 | 8 | 30,84 | 20 | 10 | 1,00
009230 | 614 | 2014-05-26 | 9:47 | 24,23 | 10 | 30,85 | 20 | 10 | 1,00
009228 | 614 | 2014-05-26 | 10:48 | 29,54 | 10 | 37,61 | 20 | 10 | 1,00
009235 | 615 | 2014-05-26 | 9:51 | 27,79 | 10 | 35,38 | 20 | 10 | 1,00
009238 | 615 | 2014-05-26 | 9:53 | 27,78 | 10 | 35,37 | 20 | 10 | 1,00
009236 | 615 | 2014-05-26 | 10:00 | 27,44 | 10 | 34,94 | 20 | 10 | 1,00
009237 | 615 | 2014-05-26 | 10:50 | 29,11 | 10 | 37,06 | 20 | 10 | 1,00
009244 | 616 | 2014-05-26 | 9:46 | 29,34 | 10 | 37,36 | 20 | 10 | 1,00
009246 | 616 | 2014-05-26 | 9:55 | 27,21 | 10 | 34,64 | 20 | 10 | 1,00
009245 | 616 | 2014-05-26 | 10:15 | 30,14 | 10 | 38,38 | 20 | 10 | 1,00
009243 | 616 | 2014-05-26 | 10:22 | 27,84 | 10 | 35,45 | 20 | 10 | 1,00
002774 | 617 | 2014-05-27 | 9:43 | 17,44 | 6 | 22,21 | 20 | 10 | 1,00
002773 | 617 | 2014-05-28 | 13:48 | 18,23 | 7 | 23,21 | 20 | 10 | 1,00
009374 | 618 | 2014-05-26 | 13:27 | 25,79 | 6 | 32,84 | 20 | 10 | 1,00
009373 | 618 | 2014-05-26 | 13:47 | 23,44 | 6 | 29,84 | 20 | 10 | 1,00
006050 | 619 | 2014-05-26 | 15:18 | 12,67 | 6 | 16,13 | 20 | 10 | 1,00
006049 | 619 | 2014-05-26 | 15:20 | 13,25 | 6 | 16,87 | 20 | 10 | 1,00
000209 | 62 | 2014-04-23 | 13:46 | 24,30 | 12 | 30,94 | 20 | 10 | 1,00
000208 | 62 | 2014-04-23 | 14:09 | 32,71 | 12 | 41,65 | 20 | 10 | 1,00
000212 | 62 | 2014-04-24 | 10:50 | 35,28 | 13 | 44,92 | 20 | 10 | 1,00
000213 | 62 | 2014-04-24 | 11:02 | 32,99 | 13 | 42,00 | 20 | 10 | 1,00
000210 | 62 | 2014-05-12 | 10:33 | 35,44 | 31 | 45,12 | 20 | 10 | 1,00
000211 | 62 | 2014-05-12 | 11:03 | 36,81 | 31 | 46,87 | 20 | 10 | 1,00
006057 | 620 | 2014-05-26 | 15:23 | 12,65 | 6 | 16,11 | 20 | 10 | 1,00
006058 | 620 | 2014-05-26 | 15:26 | 13,94 | 6 | 17,75 | 20 | 10 | 1,00
009334 | 621 | 2014-05-26 | 15:21 | 11,30 | 6 | 14,39 | 20 | 10 | 1,00
009335 | 621 | 2014-05-26 | 15:29 | 13,11 | 6 | 16,69 | 20 | 10 | 1,00
009365 | 622 | 2014-05-26 | 15:28 | 11,36 | 6 | 14,46 | 20 | 10 | 1,00
009366 | 622 | 2014-05-26 | 15:31 | 11,46 | 6 | 14,59 | 20 | 10 | 1,00
002846 | 623 | 2014-05-26 | 13:13 | 19,02 | 6 | 24,22 | 20 | 10 | 1,00
002845 | 623 | 2014-05-26 | 14:40 | 17,36 | 6 | 22,10 | 20 | 10 | 1,00
002853 | 624 | 2014-05-26 | 10:06 | 15,45 | 5 | 19,67 | 20 | 10 | 1,00
002854 | 624 | 2014-05-26 | 13:22 | 16,80 | 5 | 21,39 | 20 | 10 | 1,00
002861 | 625 | 2014-05-26 | 13:08 | 15,61 | 5 | 19,88 | 20 | 10 | 1,00
002862 | 625 | 2014-05-26 | 13:25 | 21,26 | 5 | 27,07 | 20 | 10 | 1,00
002754 | 626 | 2014-05-26 | 9:25 | 15,09 | 6 | 19,21 | 20 | 10 | 1,00
002755 | 626 | 2014-05-26 | 13:39 | 14,95 | 6 | 19,03 | 20 | 10 | 1,00
009251 | 627 | 2014-05-26 | 9:29 | 29,05 | 7 | 36,99 | 20 | 10 | 1,00
009252 | 627 | 2014-05-26 | 9:32 | 25,64 | 7 | 32,65 | 20 | 10 | 1,00
009260 | 628 | 2014-05-26 | 13:16 | 24,69 | 7 | 31,44 | 20 | 10 | 1,00
009259 | 628 | 2014-05-26 | 13:36 | 23,34 | 7 | 29,72 | 20 | 10 | 1,00
005993 | 629 | 2014-05-26 | 13:41 | 23,99 | 9 | 30,54 | 20 | 10 | 1,00
005994 | 629 | 2014-05-26 | 13:49 | 24,78 | 9 | 31,55 | 20 | 10 | 1,00
005996 | 629 | 2014-05-27 | 8:21 | 24,67 | 10 | 31,41 | 20 | 10 | 1,00
005995 | 629 | 2014-05-27 | 9:12 | 25,22 | 10 | 32,11 | 20 | 10 | 1,00
000219 | 63 | 2014-05-02 | 8:53 | 31,20 | 18 | 39,72 | 20 | 10 | 1,00
000217 | 63 | 2014-05-02 | 16:21 | 33,54 | 18 | 42,70 | 20 | 10 | 1,00
000216 | 63 | 2014-05-02 | 16:29 | 30,00 | 18 | 38,20 | 20 | 10 | 1,00
000218 | 63 | 2014-05-03 | 14:05 | 29,06 | 19 | 37,00 | 20 | 10 | 1,00
000221 | 63 | 2014-05-12 | 9:17 | 28,08 | 28 | 35,75 | 20 | 10 | 1,00
000220 | 63 | 2014-05-12 | 17:07 | 22,65 | 28 | 28,84 | 20 | 10 | 1,00
006002 | 630 | 2014-05-26 | 13:09 | 26,23 | 9 | 33,40 | 20 | 10 | 1,00
006001 | 630 | 2014-05-26 | 13:23 | 23,34 | 9 | 29,72 | 20 | 10 | 1,00
006004 | 630 | 2014-05-27 | 10:03 | 24,54 | 10 | 31,25 | 20 | 10 | 1,00
006003 | 630 | 2014-05-27 | 10:56 | 24,94 | 10 | 31,75 | 20 | 10 | 1,00
006009 | 631 | 2014-05-26 | 13:37 | 25,37 | 9 | 32,30 | 20 | 10 | 1,00
006010 | 631 | 2014-05-26 | 13:46 | 21,50 | 9 | 27,37 | 20 | 10 | 1,00
006012 | 631 | 2014-05-27 | 9:38 | 21,00 | 10 | 26,74 | 20 | 10 | 1,00
006011 | 631 | 2014-05-28 | 13:43 | 24,48 | 11 | 31,17 | 20 | 10 | 1,00
006587 | 632 | 2014-05-26 | 13:05 | 28,66 | 6 | 36,49 | 20 | 10 | 1,00
006586 | 632 | 2014-05-26 | 15:00 | 30,90 | 6 | 39,34 | 20 | 10 | 1,00
006594 | 633 | 2014-05-26 | 14:46 | 30,08 | 6 | 38,30 | 20 | 10 | 1,00
006595 | 633 | 2014-05-26 | 15:01 | 31,48 | 6 | 40,08 | 20 | 10 | 1,00
006603 | 634 | 2014-05-26 | 14:43 | 37,58 | 6 | 47,85 | 20 | 10 | 1,00
006602 | 634 | 2014-05-26 | 14:50 | 37,19 | 6 | 47,35 | 20 | 10 | 1,00
006611 | 635 | 2014-05-26 | 14:31 | 40,33 | 6 | 51,35 | 20 | 10 | 1,00
006610 | 635 | 2014-05-26 | 14:38 | 35,04 | 6 | 44,61 | 20 | 10 | 1,00
006619 | 636 | 2014-05-26 | 14:35 | 38,37 | 6 | 48,85 | 20 | 10 | 1,00
006618 | 636 | 2014-05-26 | 14:48 | 32,63 | 6 | 41,55 | 20 | 10 | 1,00
006626 | 637 | 2014-05-26 | 14:28 | 32,60 | 6 | 41,51 | 20 | 10 | 1,00
006627 | 637 | 2014-05-26 | 14:53 | 31,56 | 6 | 40,18 | 20 | 10 | 1,00
006635 | 638 | 2014-05-26 | 14:55 | 36,36 | 6 | 46,29 | 20 | 10 | 1,00
006634 | 638 | 2014-05-26 | 14:59 | 30,45 | 6 | 38,77 | 20 | 10 | 1,00
006642 | 639 | 2014-05-26 | 14:39 | 38,50 | 6 | 49,02 | 20 | 10 | 1,00
006643 | 639 | 2014-05-26 | 14:42 | 38,67 | 6 | 49,24 | 20 | 10 | 1,00
000225 | 64 | 2014-04-17 | 16:11 | 23,89 | 3 | 30,42 | 20 | 10 | 1,00
000228 | 64 | 2014-04-22 | 8:45 | 31,52 | 8 | 40,13 | 20 | 10 | 1,00
000226 | 64 | 2014-04-22 | 9:28 | 30,20 | 8 | 38,45 | 20 | 10 | 1,00
000227 | 64 | 2014-04-22 | 9:53 | 27,62 | 8 | 35,17 | 20 | 10 | 1,00
000224 | 64 | 2014-05-12 | 9:46 | 41,24 | 28 | 52,51 | 20 | 10 | 1,00
000229 | 64 | 2014-05-27 | 16:35 | 24,49 | 43 | 31,18 | 20 | 10 | 1,00
006651 | 640 | 2014-05-26 | 14:57 | 35,69 | 6 | 45,44 | 20 | 10 | 1,00
006650 | 640 | 2014-05-26 | 15:03 | 41,66 | 6 | 53,04 | 20 | 10 | 1,00
006659 | 641 | 2014-05-26 | 14:45 | 36,42 | 6 | 46,37 | 20 | 10 | 1,00
006658 | 641 | 2014-05-26 | 14:52 | 34,81 | 6 | 44,32 | 20 | 10 | 1,00
006674 | 642 | 2014-05-26 | 13:33 | 26,79 | 6 | 34,11 | 20 | 10 | 1,00
006675 | 642 | 2014-05-26 | 14:36 | 29,25 | 6 | 37,24 | 20 | 10 | 1,00
006714 | 643 | 2014-05-27 | 8:50 | 34,67 | 6 | 44,14 | 20 | 10 | 1,00
006715 | 643 | 2014-05-27 | 10:37 | 22,59 | 6 | 28,76 | 20 | 10 | 1,00
006722 | 644 | 2014-05-27 | 9:06 | 28,37 | 6 | 36,12 | 20 | 10 | 1,00
006723 | 644 | 2014-05-27 | 10:16 | 28,30 | 6 | 36,03 | 20 | 10 | 1,00
006731 | 645 | 2014-05-27 | 9:47 | 32,44 | 6 | 41,30 | 20 | 10 | 1,00
006730 | 645 | 2014-05-27 | 10:55 | 28,77 | 6 | 36,63 | 20 | 10 | 1,00
006738 | 646 | 2014-05-27 | 8:33 | 32,61 | 6 | 41,52 | 20 | 10 | 1,00
006739 | 646 | 2014-05-27 | 9:54 | 30,87 | 6 | 39,30 | 20 | 10 | 1,00
006747 | 647 | 2014-05-27 | 8:27 | 37,42 | 6 | 47,64 | 20 | 10 | 1,00
006746 | 647 | 2014-05-27 | 8:38 | 31,68 | 6 | 40,34 | 20 | 10 | 1,00
006755 | 648 | 2014-05-27 | 8:44 | 30,87 | 6 | 39,30 | 20 | 10 | 1,00
006754 | 648 | 2014-05-27 | 9:00 | 33,56 | 6 | 42,73 | 20 | 10 | 1,00
006770 | 649 | 2014-05-27 | 8:10 | 38,24 | 6 | 48,69 | 20 | 10 | 1,00
006771 | 649 | 2014-05-27 | 8:18 | 33,93 | 6 | 43,20 | 20 | 10 | 1,00
000233 | 65 | 2014-04-17 | 14:49 | 22,49 | 3 | 28,64 | 20 | 10 | 1,00
000232 | 65 | 2014-04-17 | 16:18 | 23,98 | 3 | 30,53 | 20 | 10 | 1,00
000237 | 65 | 2014-04-22 | 8:25 | 29,40 | 8 | 37,43 | 20 | 10 | 1,00
000236 | 65 | 2014-04-22 | 8:38 | 32,74 | 8 | 41,69 | 20 | 10 | 1,00
000235 | 65 | 2014-05-12 | 9:29 | 33,19 | 28 | 42,26 | 20 | 10 | 1,00
000234 | 65 | 2014-05-12 | 9:33 | 34,17 | 28 | 43,51 | 20 | 10 | 1,00
006779 | 650 | 2014-05-27 | 8:35 | 30,78 | 6 | 39,19 | 20 | 10 | 1,00
006778 | 650 | 2014-05-27 | 8:36 | 38,18 | 6 | 48,61 | 20 | 10 | 1,00
006787 | 651 | 2014-05-26 | 16:05 | 34,27 | 5 | 43,63 | 20 | 10 | 1,00
006786 | 651 | 2014-05-26 | 16:28 | 37,57 | 5 | 47,84 | 20 | 10 | 1,00
006794 | 652 | 2014-05-26 | 15:53 | 37,57 | 5 | 47,84 | 20 | 10 | 1,00
006795 | 652 | 2014-05-26 | 15:58 | 35,01 | 5 | 44,58 | 20 | 10 | 1,00
006803 | 653 | 2014-05-26 | 15:59 | 32,28 | 5 | 41,10 | 20 | 10 | 1,00
006802 | 653 | 2014-05-26 | 16:08 | 35,28 | 5 | 44,92 | 20 | 10 | 1,00
006810 | 654 | 2014-05-26 | 16:10 | 34,96 | 5 | 44,51 | 20 | 10 | 1,00
006811 | 654 | 2014-05-26 | 16:11 | 33,97 | 5 | 43,25 | 20 | 10 | 1,00
006818 | 655 | 2014-05-26 | 16:04 | 32,79 | 5 | 41,75 | 20 | 10 | 1,00
006819 | 655 | 2014-05-26 | 16:19 | 35,72 | 5 | 45,48 | 20 | 10 | 1,00
006827 | 656 | 2014-05-26 | 16:01 | 28,31 | 5 | 36,05 | 20 | 10 | 1,00
006826 | 656 | 2014-05-26 | 16:13 | 33,11 | 5 | 42,16 | 20 | 10 | 1,00
006835 | 657 | 2014-05-26 | 15:52 | 27,06 | 5 | 34,45 | 20 | 10 | 1,00
006834 | 657 | 2014-05-26 | 16:17 | 33,22 | 5 | 42,30 | 20 | 10 | 1,00
006842 | 658 | 2014-05-26 | 16:16 | 33,01 | 5 | 42,03 | 20 | 10 | 1,00
006843 | 658 | 2014-05-27 | 9:10 | 31,51 | 6 | 40,12 | 20 | 10 | 1,00
006851 | 659 | 2014-05-26 | 16:02 | 34,49 | 5 | 43,91 | 20 | 10 | 1,00
006850 | 659 | 2014-05-26 | 16:14 | 33,17 | 5 | 42,23 | 20 | 10 | 1,00
000591 | 66 | 2014-04-24 | 9:14 | 16,30 | 12 | 20,75 | 20 | 10 | 1,00
000592 | 66 | 2014-04-24 | 9:45 | 16,61 | 12 | 21,15 | 20 | 10 | 1,00
000587 | 66 | 2014-04-24 | 13:22 | 15,70 | 12 | 19,99 | 20 | 10 | 1,00
000590 | 66 | 2014-04-25 | 11:13 | 16,81 | 13 | 21,40 | 20 | 10 | 1,00
000589 | 66 | 2014-05-12 | 10:05 | 17,58 | 30 | 22,38 | 20 | 10 | 1,00
000588 | 66 | 2014-05-12 | 10:36 | 17,06 | 30 | 21,72 | 20 | 10 | 1,00
006858 | 660 | 2014-05-27 | 8:23 | 33,25 | 6 | 42,34 | 20 | 10 | 1,00
006859 | 660 | 2014-05-27 | 8:40 | 31,40 | 6 | 39,98 | 20 | 10 | 1,00
006866 | 661 | 2014-05-26 | 15:55 | 29,91 | 5 | 38,08 | 20 | 10 | 1,00
006867 | 661 | 2014-05-26 | 16:07 | 34,06 | 5 | 43,37 | 20 | 10 | 1,00
002781 | 662 | 2014-05-27 | 8:55 | 33,46 | 5 | 42,60 | 20 | 10 | 1,00
002782 | 662 | 2014-05-27 | 9:04 | 36,37 | 5 | 46,31 | 20 | 10 | 1,00
002789 | 663 | 2014-05-27 | 8:08 | 36,82 | 5 | 46,88 | 20 | 10 | 1,00
002795 | 663 | 2014-05-27 | 8:20 | 37,37 | 5 | 47,58 | 20 | 10 | 1,00
002797 | 664 | 2014-05-27 | 8:53 | 34,09 | 5 | 43,40 | 20 | 10 | 1,00
002798 | 664 | 2014-05-27 | 8:57 | 31,01 | 5 | 39,48 | 20 | 10 | 1,00
002805 | 665 | 2014-05-27 | 8:13 | 34,38 | 5 | 43,77 | 20 | 10 | 1,00
002806 | 665 | 2014-05-27 | 9:03 | 34,72 | 5 | 44,21 | 20 | 10 | 1,00
002814 | 666 | 2014-05-27 | 8:06 | 20,15 | 5 | 25,66 | 20 | 10 | 1,00
002813 | 666 | 2014-05-27 | 8:25 | 38,13 | 5 | 48,55 | 20 | 10 | 1,00
000595 | 67 | 2014-04-17 | 14:45 | 20,61 | 3 | 26,24 | 20 | 10 | 1,00
000596 | 67 | 2014-04-17 | 14:53 | 20,46 | 3 | 26,05 | 20 | 10 | 1,00
000599 | 67 | 2014-04-22 | 8:11 | 24,65 | 8 | 31,39 | 20 | 10 | 1,00
000597 | 67 | 2014-04-22 | 9:26 | 22,64 | 8 | 28,83 | 20 | 10 | 1,00
000598 | 67 | 2014-04-22 | 9:38 | 20,90 | 8 | 26,61 | 20 | 10 | 1,00
000605 | 68 | 2014-04-22 | 15:45 | 20,51 | 7 | 26,11 | 20 | 10 | 1,00
000606 | 68 | 2014-04-22 | 16:02 | 21,28 | 7 | 27,09 | 20 | 10 | 1,00
000607 | 68 | 2014-05-13 | 8:21 | 23,12 | 28 | 29,44 | 20 | 10 | 1,00
000608 | 68 | 2014-05-13 | 8:38 | 23,39 | 28 | 29,78 | 20 | 10 | 1,00
000604 | 68 | 2014-05-13 | 9:34 | 22,79 | 28 | 29,02 | 20 | 10 | 1,00
000603 | 68 | 2014-05-13 | 9:42 | 21,60 | 28 | 27,50 | 20 | 10 | 1,00
001331 | 69 | 2014-04-22 | 16:04 | 26,10 | 7 | 33,23 | 20 | 10 | 1,00
001332 | 69 | 2014-04-22 | 16:06 | 35,10 | 7 | 44,69 | 20 | 10 | 1,00
001330 | 69 | 2014-05-20 | 15:49 | 36,85 | 35 | 46,92 | 20 | 10 | 1,00
001329 | 69 | 2014-05-20 | 16:36 | 32,50 | 35 | 41,38 | 20 | 10 | 1,00
000057 | 7 | 2014-04-17 | 15:24 | 17,87 | 8 | 22,75 | 20 | 10 | 1,00
000058 | 7 | 2014-04-17 | 15:50 | 18,60 | 8 | 23,68 | 20 | 10 | 1,00
000055 | 7 | 2014-04-22 | 8:01 | 20,43 | 13 | 26,01 | 20 | 10 | 1,00
000056 | 7 | 2014-04-22 | 8:04 | 20,69 | 13 | 26,34 | 20 | 10 | 1,00
000060 | 7 | 2014-05-08 | 15:18 | 24,29 | 29 | 30,93 | 20 | 10 | 1,00
000059 | 7 | 2014-05-09 | 8:28 | 19,77 | 30 | 25,17 | 20 | 10 | 1,00
001340 | 70 | 2014-04-22 | 16:05 | 36,37 | 7 | 46,31 | 20 | 10 | 1,00
001339 | 70 | 2014-04-22 | 16:07 | 33,31 | 7 | 42,41 | 20 | 10 | 1,00
001341 | 70 | 2014-05-13 | 8:11 | 26,77 | 28 | 34,08 | 20 | 10 | 1,00
001342 | 70 | 2014-05-13 | 8:13 | 23,93 | 28 | 30,47 | 20 | 10 | 1,00
001337 | 70 | 2014-05-20 | 16:27 | 37,56 | 35 | 47,82 | 20 | 10 | 1,00
001338 | 70 | 2014-05-20 | 16:31 | 39,15 | 35 | 49,85 | 20 | 10 | 1,00
001347 | 71 | 2014-04-22 | 15:57 | 30,38 | 7 | 38,68 | 20 | 10 | 1,00
001348 | 71 | 2014-04-22 | 15:59 | 24,71 | 7 | 31,46 | 20 | 10 | 1,00
001349 | 71 | 2014-05-13 | 8:42 | 30,70 | 28 | 39,09 | 20 | 10 | 1,00
001350 | 71 | 2014-05-13 | 9:16 | 33,84 | 28 | 43,09 | 20 | 10 | 1,00
001346 | 71 | 2014-05-20 | 16:02 | 35,39 | 35 | 45,06 | 20 | 10 | 1,00
001345 | 71 | 2014-05-20 | 16:47 | 34,79 | 35 | 44,30 | 20 | 10 | 1,00
001355 | 72 | 2014-04-22 | 15:58 | 38,12 | 7 | 48,54 | 20 | 10 | 1,00
001356 | 72 | 2014-04-22 | 16:02 | 28,10 | 7 | 35,78 | 20 | 10 | 1,00
001358 | 72 | 2014-05-13 | 8:15 | 33,05 | 28 | 42,08 | 20 | 10 | 1,00
001357 | 72 | 2014-05-13 | 9:51 | 34,50 | 28 | 43,93 | 20, | 10 | 1,00
001354 | 72 | 2014-05-20 | 16:00 | 39,95 | 35 | 50,87 | 20 | 10 | 1,00
001353 | 72 | 2014-05-20 | 16:05 | 36,53 | 35 | 46,51 | 20 | 10 | 1,00
001455 | 73 | 2014-04-22 | 16:06 | 35,15 | 7 | 44,75 | 20 | 10 | 1,00
001457 | 73 | 2014-04-29 | 10:39 | 26,76 | 14 | 34,07 | 20 | 10 | 1,00
001458 | 73 | 2014-04-29 | 10:41 | 39,12 | 14 | 49,81 | 20 | 10 | 1,00
001454 | 73 | 2014-05-20 | 15:47 | 39,77 | 35 | 50,64 | 20 | 10 | 1,00
001453 | 73 | 2014-05-20 | 16:03 | 41,10 | 35 | 52,33 | 20 | 10 | 1,00
001464 | 74 | 2014-04-22 | 16:01 | 27,78 | 7 | 35,37 | 20 | 10 | 1,00
001465 | 74 | 2014-04-22 | 16:05 | 30,81 | 7 | 39,23 | 20 | 10 | 1,00
001466 | 74 | 2014-05-13 | 9:02 | 34,87 | 28 | 44,40 | 20 | 10 | 1,00
001462 | 74 | 2014-05-13 | 9:49 | 29,35 | 28 | 37,37 | 20 | 10 | 1,00
001463 | 74 | 2014-05-16 | 15:27 | 38,41 | 31 | 48,91 | 20 | 10 | 1,00
001461 | 74 | 2014-05-16 | 15:47 | 38,08 | 31 | 48,48 | 20 | 10 | 1,00
001472 | 75 | 2014-04-22 | 16:00 | 31,62 | 7 | 40,26 | 20 | 10 | 1,00
001471 | 75 | 2014-04-22 | 16:09 | 33,88 | 7 | 43,14 | 20 | 10 | 1,00
001473 | 75 | 2014-05-13 | 9:35 | 39,62 | 28 | 50,45 | 20 | 10 | 1,00
001470 | 75 | 2014-05-13 | 9:40 | 35,93 | 28 | 45,75 | 20 | 10 | 1,00
001474 | 75 | 2014-05-13 | 9:53 | 31,83 | 28 | 40,53 | 20 | 10 | 1,00
001469 | 75 | 2014-05-16 | 15:29 | 40,37 | 31 | 51,40 | 20 | 10 | 1,00
001480 | 76 | 2014-04-22 | 16:01 | 31,88 | 7 | 40,59 | 20 | 10 | 1,00
001479 | 76 | 2014-04-22 | 16:10 | 31,81 | 7 | 40,50 | 20 | 10 | 1,00
001478 | 76 | 2014-05-13 | 9:29 | 36,63 | 28 | 46,64 | 20 | 10 | 1,00
001477 | 76 | 2014-05-13 | 9:46 | 33,25 | 28 | 42,34 | 20 | 10 | 1,00
001481 | 76 | 2014-05-13 | 9:56 | 31,69 | 28 | 40,35 | 20 | 10 | 1,00
001482 | 76 | 2014-05-13 | 9:58 | 24,81 | 28 | 31,59 | 20 | 10 | 1,00
001487 | 77 | 2014-04-22 | 16:00 | 30,89 | 7 | 39,33 | 20 | 10 | 1,00
001488 | 77 | 2014-04-22 | 16:04 | 30,38 | 7 | 38,68 | 20 | 10 | 1,00
001490 | 77 | 2014-05-13 | 8:26 | 29,18 | 28 | 37,15 | 20 | 10 | 1,00
001489 | 77 | 2014-05-13 | 10:01 | 32,58 | 28 | 41,48 | 20 | 10 | 1,00
001486 | 77 | 2014-05-13 | 10:17 | 25,77 | 28 | 32,81 | 20 | 10 | 1,00
001485 | 77 | 2014-05-16 | 14:42 | 34,80 | 31 | 44,31 | 20 | 10 | 1,00
001495 | 78 | 2014-04-22 | 15:58 | 31,61 | 7 | 40,25 | 20 | 10 | 1,00
001496 | 78 | 2014-04-22 | 16:05 | 32,45 | 7 | 41,32 | 20 | 10 | 1,00
001497 | 78 | 2014-05-13 | 8:24 | 33,34 | 28 | 42,45 | 20 | 10 | 1,00
001493 | 78 | 2014-05-13 | 9:55 | 38,33 | 28 | 48,80 | 20 | 10 | 1,00
001498 | 78 | 2014-05-13 | 9:59 | 32,39 | 28 | 41,24 | 20 | 10 | 1,00
001494 | 78 | 2014-05-13 | 10:19 | 38,05 | 28 | 48,45 | 20 | 10 | 1,00
001504 | 79 | 2014-04-22 | 16:07 | 26,25 | 7 | 33,42 | 20 | 10 | 1,00
001503 | 79 | 2014-04-22 | 16:10 | 29,37 | 7 | 37,39 | 20 | 10 | 1,00
001505 | 79 | 2014-05-13 | 9:32 | 29,70 | 28 | 37,82 | 20 | 10 | 1,00
001506 | 79 | 2014-05-13 | 9:39 | 29,77 | 28 | 37,90 | 20 | 10 | 1,00
001501 | 79 | 2014-05-16 | 14:30 | 29,99 | 31 | 38,18 | 20 | 10 | 1,00
001502 | 79 | 2014-05-16 | 15:24 | 35,47 | 31 | 45,16 | 20 | 10 | 1,00
000139 | 8 | 2014-04-17 | 15:27 | 26,46 | 8 | 33,69 | 20 | 10 | 1,00
000138 | 8 | 2014-04-17 | 15:37 | 24,84 | 8 | 31,63 | 20 | 10 | 1,00
000137 | 8 | 2014-04-22 | 8:36 | 29,68 | 13 | 37,79 | 20 | 10 | 1,00
000136 | 8 | 2014-04-22 | 15:48 | 29,72 | 13 | 37,84 | 20 | 10 | 1,00
000141 | 8 | 2014-05-09 | 8:31 | 21,54 | 30 | 27,43 | 20 | 10 | 1,00
000140 | 8 | 2014-05-09 | 8:59 | 25,36 | 30 | 32,29 | 20 | 10 | 1,00
001512 | 80 | 2014-04-22 | 16:03 | 26,00 | 7 | 33,10 | 20 | 10 | 1,00
001511 | 80 | 2014-04-22 | 16:03 | 31,04 | 7 | 39,52 | 20 | 10 | 1,00
001514 | 80 | 2014-05-13 | 8:10 | 32,85 | 28 | 41,83 | 20 | 10 | 1,00
001513 | 80 | 2014-05-13 | 9:05 | 26,88 | 28 | 34,22 | 20 | 10 | 1,00
001509 | 80 | 2014-05-20 | 15:57 | 36,93 | 35 | 47,02 | 20 | 10 | 1,00
001510 | 80 | 2014-05-20 | 15:58 | 31,53 | 35 | 40,15 | 20 | 10 | 1,00
000532 | 81 | 2014-04-22 | 15:43 | 18,49 | 7 | 23,54 | 20 | 10 | 1,00
000533 | 81 | 2014-04-22 | 15:59 | 20,29 | 7 | 25,83 | 20 | 10 | 1,00
000535 | 81 | 2014-05-13 | 8:17 | 23,70 | 28 | 30,18 | 20 | 10 | 1,00
000534 | 81 | 2014-05-13 | 8:36 | 19,61 | 28 | 24,97 | 20 | 10 | 1,00
000530 | 81 | 2014-05-20 | 15:50 | 24,75 | 35 | 31,51 | 20 | 10 | 1,00
000531 | 81 | 2014-05-20 | 16:38 | 24,60 | 35 | 31,32 | 20 | 10 | 1,00
000541 | 82 | 2014-04-22 | 15:58 | 14,85 | 7 | 18,91 | 20 | 10 | 1,00
000540 | 82 | 2014-04-22 | 16:01 | 14,21 | 7 | 18,09 | 20 | 10 | 1,00
000544 | 82 | 2014-05-13 | 8:23 | 17,08 | 28 | 21,75 | 20 | 10 | 1,00
000542 | 82 | 2014-05-13 | 8:32 | 14,81 | 28 | 18,86 | 20 | 10 | 1,00
000538 | 82 | 2014-05-20 | 16:12 | 17,95 | 35 | 22,85 | 20 | 10 | 1,00
000539 | 82 | 2014-05-20 | 16:41 | 18,48 | 35 | 23,53 | 20 | 10 | 1,00
007525 | 83 | 2014-04-22 | 16:03 | 30,18 | 7 | 38,43 | 20 | 10 | 1,00
007526 | 83 | 2014-04-22 | 16:09 | 19,66 | 7 | 25,03 | 20 | 10 | 1,00
007523 | 83 | 2014-05-13 | 8:20 | 35,97 | 28 | 45,80 | 20 | 10 | 1,00
007522 | 83 | 2014-05-13 | 8:40 | 33,46 | 28 | 42,60 | 20 | 10 | 1,00
007521 | 83 | 2014-05-13 | 9:04 | 30,95 | 28 | 39,41 | 20 | 10 | 1,00
007524 | 83 | 2014-05-13 | 9:37 | 36,49 | 28 | 46,46 | 20 | 10 | 1,00
000527 | 85 | 2014-04-24 | 9:43 | 19,53 | 12 | 24,87 | 20 | 10 | 1,00
000524 | 85 | 2014-04-24 | 15:26 | 18,60 | 12 | 23,68 | 20 | 10 | 1,00
000522 | 85 | 2014-04-24 | 15:57 | 19,30 | 12 | 24,57 | 20 | 10 | 1,00
000525 | 85 | 2014-04-25 | 11:11 | 18,24 | 13 | 23,22 | 20 | 10 | 1,00
000523 | 85 | 2014-05-12 | 10:59 | 19,56 | 30 | 24,90 | 20 | 10 | 1,00
000526 | 85 | 2014-05-12 | 15:29 | 20,94 | 30 | 26,66 | 20 | 10 | 1,00
000511 | 86 | 2014-04-24 | 9:48 | 20,11 | 12 | 25,60 | 20 | 10 | 1,00
000510 | 86 | 2014-04-24 | 11:20 | 19,08 | 12 | 24,29 | 20 | 10 | 1,00
000506 | 86 | 2014-04-24 | 14:02 | 19,48 | 12 | 24,80 | 20 | 10 | 1,00
000507 | 86 | 2014-04-24 | 15:37 | 20,24 | 12 | 25,77 | 20 | 10 | 1,00
000508 | 86 | 2014-05-12 | 14:28 | 20,66 | 30 | 26,31 | 20 | 10 | 1,00
000509 | 86 | 2014-05-12 | 15:34 | 20,87 | 30 | 26,57 | 20 | 10 | 1,00
000519 | 87 | 2014-04-24 | 10:00 | 16,13 | 12 | 20,54 | 20 | 10 | 1,00
000518 | 87 | 2014-04-24 | 13:30 | 17,46 | 12 | 22,23 | 20 | 10 | 1,00
000514 | 87 | 2014-04-24 | 15:12 | 17,23 | 12 | 21,94 | 20 | 10 | 1,00
000515 | 87 | 2014-04-24 | 15:36 | 16,76 | 12 | 21,34 | 20 | 10 | 1,00
000516 | 87 | 2014-05-12 | 14:24 | 18,88 | 30 | 24,04 | 20 | 10 | 1,00
000517 | 87 | 2014-05-12 | 14:50 | 19,07 | 30 | 24,28 | 20 | 10 | 1,00
001101 | 88 | 2014-04-22 | 8:14 | 23,87 | 8 | 30,39 | 20 | 10 | 1,00
001102 | 88 | 2014-04-22 | 8:40 | 26,39 | 8 | 33,60 | 20 | 10 | 1,00
001100 | 88 | 2014-04-22 | 9:57 | 24,45 | 8 | 31,13 | 20 | 10 | 1,00
001099 | 88 | 2014-04-22 | 10:01 | 25,39 | 8 | 32,33 | 20 | 10 | 1,00
001097 | 88 | 2014-05-12 | 9:39 | 30,84 | 28 | 39,27 | 20 | 10 | 1,00
001098 | 88 | 2014-05-12 | 9:44 | 32,01 | 28 | 40,76 | 20 | 10 | 1,00
001109 | 89 | 2014-04-22 | 8:19 | 33,30 | 8 | 42,40 | 20 | 10 | 1,00
001108 | 89 | 2014-04-22 | 9:14 | 29,28 | 8 | 37,28 | 20 | 10 | 1,00
001107 | 89 | 2014-04-22 | 9:43 | 27,66 | 8 | 35,22 | 20 | 10 | 1,00
001110 | 89 | 2014-04-22 | 15:52 | 34,25 | 8 | 43,61 | 20 | 10 | 1,00
001106 | 89 | 2014-05-12 | 9:27 | 42,08 | 28 | 53,58 | 20 | 10 | 1,00
001105 | 89 | 2014-05-12 | 9:37 | 40,54 | 28 | 51,62 | 20 | 10 | 1,00
000362 | 9 | 2014-04-17 | 14:47 | 24,42 | 8 | 31,09 | 20 | 10 | 1,00
000364 | 9 | 2014-04-17 | 15:14 | 28,89 | 8 | 36,78 | 20 | 10 | 1,00
000363 | 9 | 2014-04-17 | 15:51 | 31,01 | 8 | 39,48 | 20 | 10 | 1,00
000361 | 9 | 2014-04-17 | 16:08 | 29,39 | 8 | 37,42 | 20 | 10 | 1,00
000365 | 9 | 2014-05-09 | 8:02 | 34,70 | 30 | 44,18 | 20 | 10 | 1,00
000366 | 9 | 2014-05-09 | 8:49 | 31,98 | 30 | 40,72 | 20 | 10 | 1,00
001118 | 90 | 2014-04-22 | 8:16 | 33,78 | 8 | 43,01 | 20 | 10 | 1,00
001117 | 90 | 2014-04-22 | 8:27 | 29,98 | 8 | 38,17 | 20 | 10 | 1,00
001116 | 90 | 2014-04-22 | 9:47 | 34,55 | 8 | 43,99 | 20 | 10 | 1,00
001115 | 90 | 2014-04-22 | 9:51 | 34,51 | 8 | 43,94 | 20 | 10 | 1,00
001114 | 90 | 2014-05-12 | 9:31 | 45,81 | 28 | 58,33 | 20 | 10 | 1,00
001113 | 90 | 2014-05-12 | 9:42 | 42,06 | 28 | 53,55 | 20 | 10 | 1,00
001284 | 91 | 2014-04-25 | 14:11 | 33,60 | 11 | 42,78 | 20 | 10 | 1,00
001285 | 91 | 2014-04-25 | 14:34 | 33,77 | 11 | 43,00 | 20 | 10 | 1,00
001282 | 91 | 2014-05-02 | 16:28 | 35,34 | 18 | 45,00 | 20 | 10 | 1,00
001283 | 91 | 2014-05-03 | 14:06 | 33,40 | 19 | 42,53 | 20 | 10 | 1,00
001287 | 91 | 2014-05-12 | 8:55 | 29,51 | 28 | 37,57 | 20 | 10 | 1,00
001286 | 91 | 2014-05-12 | 16:52 | 24,68 | 28 | 31,42 | 20 | 10 | 1,00
001293 | 92 | 2014-04-25 | 13:50 | 32,32 | 11 | 41,15 | 20 | 10 | 1,00
001292 | 92 | 2014-04-25 | 14:21 | 30,94 | 11 | 39,39 | 20 | 10 | 1,00
001291 | 92 | 2014-04-25 | 14:48 | 31,81 | 11 | 40,50 | 20 | 10 | 1,00
001290 | 92 | 2014-05-05 | 8:03 | 31,41 | 21 | 39,99 | 20 | 10 | 1,00
001295 | 92 | 2014-05-12 | 8:47 | 29,85 | 28 | 38,01 | 20 | 10 | 1,00
001294 | 92 | 2014-05-12 | 17:17 | 31,32 | 28 | 39,88 | 20 | 10 | 1,00
001298 | 93 | 2014-04-25 | 14:00 | 36,88 | 11 | 46,96 | 20 | 10 | 1,00
001299 | 93 | 2014-04-25 | 14:02 | 37,01 | 11 | 47,12 | 20 | 10 | 1,00
001300 | 93 | 2014-04-25 | 14:16 | 34,53 | 11 | 43,96 | 20 | 10 | 1,00
001301 | 93 | 2014-04-25 | 14:33 | 32,98 | 11 | 41,99 | 20 | 10 | 1,00
001303 | 93 | 2014-05-12 | 16:24 | 27,92 | 28 | 35,55 | 20 | 10 | 1,00
001302 | 93 | 2014-05-12 | 17:22 | 30,85 | 28 | 39,28 | 20 | 10 | 1,00
001306 | 94 | 2014-04-25 | 14:05 | 31,22 | 11 | 39,75 | 20 | 10 | 1,00
001307 | 94 | 2014-04-25 | 14:08 | 32,97 | 11 | 41,98 | 20 | 10 | 1,00
001309 | 94 | 2014-04-25 | 14:13 | 36,32 | 11 | 46,24 | 20 | 10 | 1,00
001308 | 94 | 2014-04-25 | 14:30 | 31,01 | 11 | 39,48 | 20 | 10 | 1,00
001310 | 94 | 2014-05-12 | 16:35 | 24,69 | 28 | 31,44 | 20 | 10 | 1,00
001311 | 94 | 2014-05-12 | 16:55 | 29,52 | 28 | 37,59 | 20 | 10 | 1,00
001315 | 95 | 2014-04-25 | 13:24 | 35,38 | 11 | 45,05 | 20 | 10 | 1,00
001316 | 95 | 2014-04-25 | 13:33 | 35,01 | 11 | 44,58 | 20 | 10 | 1,00
001317 | 95 | 2014-04-25 | 13:47 | 32,96 | 11 | 41,97 | 20 | 10 | 1,00
001314 | 95 | 2014-04-25 | 14:26 | 32,23 | 11 | 41,04 | 20 | 10 | 1,00
001319 | 95 | 2014-05-12 | 9:21 | 31,14 | 28 | 39,65 | 20 | 10 | 1,00
001318 | 95 | 2014-05-12 | 17:11 | 28,16 | 28 | 35,85 | 20 | 10 | 1,00
000072 | 96 | 2014-04-23 | 8:33 | 16,15 | 13 | 20,56 | 20 | 10 | 1,00
000071 | 96 | 2014-04-23 | 13:58 | 20,27 | 13 | 25,81 | 20 | 10 | 1,00
000074 | 96 | 2014-04-25 | 9:06 | 23,45 | 15 | 29,86 | 20 | 10 | 1,00
000073 | 96 | 2014-04-25 | 10:15 | 21,83 | 15 | 27,79 | 20 | 10 | 1,00
000076 | 96 | 2014-05-09 | 9:44 | 21,47 | 29 | 27,34 | 20 | 10 | 1,00
000075 | 96 | 2014-05-09 | 10:10 | 20,64 | 29 | 26,28 | 20 | 10 | 1,00
000080 | 97 | 2014-04-23 | 14:03 | 23,38 | 12 | 29,77 | 20 | 10 | 1,00
000084 | 97 | 2014-04-24 | 10:26 | 27,11 | 13 | 34,52 | 20 | 10 | 1,00
000083 | 97 | 2014-04-24 | 13:06 | 27,05 | 13 | 34,44 | 20 | 10 | 1,00
000079 | 97 | 2014-04-24 | 16:05 | 27,92 | 13 | 35,55 | 20 | 10 | 1,00
000082 | 97 | 2014-05-20 | 15:43 | 25,96 | 39 | 33,05 | 20 | 10 | 1,00
000081 | 97 | 2014-05-20 | 16:43 | 27,20 | 39 | 34,63 | 20 | 10 | 1,00
000091 | 98 | 2014-04-24 | 10:38 | 28,84 | 13 | 36,72 | 20 | 10 | 1,00
000092 | 98 | 2014-04-24 | 10:54 | 31,31 | 13 | 39,87 | 20 | 10 | 1,00
000088 | 98 | 2014-04-24 | 15:47 | 32,74 | 13 | 41,69 | 20 | 10 | 1,00
000087 | 98 | 2014-04-24 | 16:01 | 28,58 | 13 | 36,39 | 20 | 10 | 1,00
000090 | 98 | 2014-05-20 | 13:07 | 32,92 | 39 | 41,91 | 20 | 10 | 1,00
000089 | 98 | 2014-05-20 | 13:30 | 30,06 | 39 | 38,27 | 20 | 10 | 1,00
000096 | 99 | 2014-04-23 | 10:54 | 29,43 | 12 | 37,47 | 20 | 10 | 1,00
000095 | 99 | 2014-04-23 | 11:10 | 27,38 | 12 | 34,86 | 20 | 10 | 1,00
000100 | 99 | 2014-04-24 | 10:36 | 30,06 | 13 | 38,27 | 20 | 10 | 1,00
000099 | 99 | 2014-04-24 | 13:05 | 28,77 | 13 | 36,63 | 20 | 10 | 1,00
000098 | 99 | 2014-05-20 | 11:15 | 30,63 | 39 | 39,00 | 20 | 10 | 1,00
000097 | 99 | 2014-05-20 | 13:37 | 28,86 | 39 | 36,75 | 20 | 10 | 1,00

## CodBar
SÉRIE | ETIQUETA1 | ETIQUETA2 | ETIQUETA3 | ETIQUETA4 | ETIQUETA5 | ETIQUETA6 | EXTRA1 | EXTRA2
1 | 007507 | 007508 | 007509 | 007510 | 007511 | 007512
2 | 000015 | 000016 | 000017 | 000018 | 000019 | 000020
3 | 000047 | 000048 | 000049 | 000050 | 000051 | 000052
4 | 000023 | 000024 | 000025 | 000026 | 000027 | 000028
5 | 000031 | 000032 | 000033 | 000034 | 000035 | 36
6 | 000039 | 000040 | 000041 | 000042 | 000043 | 000044
7 | 000055 | 000056 | 000057 | 000058 | 000059 | 000060
8 | 000136 | 000137 | 000138 | 000139 | 000140 | 000141
9 | 000361 | 000362 | 000363 | 000364 | 000365 | 000366
10 | 000369 | 000370 | 000371 | 000372 | 000373 | 000374
11 | 000377 | 000378 | 000379 | 000380 | 000381 | 000382
12 | 000385 | 000386 | 000387 | 000388 | 000389 | 000390
13 | 000393 | 000394 | 000395 | 000396 | 000397 | 000398
14 | 000401 | 000402 | 000403 | 000404 | 000405 | 000406
15 | 000409 | 000410 | 000411 | 000412 | 000413 | 000414
16 | 000144 | 000145 | 000146 | 000147 | 000148 | 000149
17 | 000152 | 000153 | 000154 | 000155 | 000156 | 000157
18 | 000160 | 000161 | 000162 | 000163 | 000164 | 000165
19 | 000168 | 000169 | 000170 | 000171 | 000172 | 000173
20 | 000474 | 000475 | 000476 | 000477 | 000478 | 000479
21 | 000482 | 000483 | 000484 | 000485 | 000486 | 000487
22 | 000466 | 000467 | 000468 | 000469 | 000470 | 000471
23 | 007513 | 007514 | 007515 | 007516 | 007517 | 007518
24 | 000490 | 000491 | 000492 | 000493 | 000494 | 000495
25 | 000498 | 000499 | 000500 | 000501 | 000502 | 000503
26 | 000977 | 000978 | 000979 | 000980 | 000981 | 000982
27 | 000985 | 000986 | 000987 | 000988 | 000989 | 000990
28 | 000993 | 000994 | 000995 | 000996 | 000997 | 000998
29 | 001001 | 001002 | 001003 | 001004 | 001005 | 001006
30 | 001009 | 001010 | 001011 | 001012 | 001013 | 001014
31 | 001017 | 001018 | 001019 | 001020 | 001021 | 001022
32 | 001025 | 001026 | 001027 | 001028 | 001029 | 001030
33 | 001032 | 001033 | 001035 | 001034 | 001037 | 001036
34 | 001039 | 001040 | 001041 | 001042 | 001043 | 001044
35 | 001046 | 001047 | 001048 | 001049 | 001050 | 001051
36 | 000825 | 000826 | 000827 | 000828 | 000829 | 000830
37 | 000831 | 000832 | 000833 | 000834 | 000835 | 000836
38 | 000425 | 000426 | 000427 | 000428 | 000429 | 000430
39 | 000433 | 000432 | 000435 | 000434 | 000437 | 000436
40 | 000439 | 000440 | 000441 | 000442 | 000443 | 000444
41 | 000447 | 000448 | 000449 | 000450 | 000451 | 000452
42 | 000579 | 000580 | 000581 | 000582 | 000583 | 000584
43 | 000176 | 000177 | 000178 | 000179 | 000180 | 000181
44 | 000184 | 000185 | 000186 | 000187 | 000188 | 000189
45 | 000417 | 000418 | 000419 | 000420 | 000421 | 000422
46 | 000852 | 000853 | 000854 | 000855 | 000856 | 000857
47 | 000860 | 000861 | 000862 | 000863 | 000864 | 000865
48 | 000868 | 000869 | 000870 | 000871 | 000872 | 000873
49 | 000876 | 000877 | 000878 | 000879 | 000880 | 000881
50 | 000884 | 000885 | 000886 | 000887 | 000888 | 000889
51 | 000892 | 000893 | 000894 | 000895 | 000896 | 000897
52 | 000900 | 000901 | 000902 | 000903 | 000904 | 000905
53 | 000908 | 000909 | 000910 | 000911 | 000912 | 000913
54 | 000916 | 000917 | 000918 | 000919 | 000920 | 000921
55 | 000924 | 000925 | 000926 | 000927 | 000928 | 000929
56 | 000932 | 000933 | 000934 | 000935 | 000936 | 000937
57 | 000940 | 000941 | 000942 | 000943 | 000944 | 000945
58 | 000948 | 000949 | 000950 | 000951 | 000952 | 000953
59 | 000956 | 000957 | 000958 | 000959 | 000960 | 000961
60 | 000192 | 000193 | 000194 | 000195 | 000198 | 000199
61 | 000200 | 000201 | 000202 | 000203 | 000206 | 000207
62 | 000208 | 000209 | 000210 | 000211 | 000212 | 000213
63 | 000216 | 000217 | 000218 | 000219 | 000220 | 000221
64 | 000224 | 000225 | 000226 | 000227 | 000228 | 000229
65 | 000232 | 000233 | 000234 | 000235 | 000236 | 000237
66 | 000587 | 000588 | 000589 | 000590 | 000591 | 000592
67 | 000595 | 000596 | 000597 | 000598 | 000599 | 000600
68 | 000603 | 000604 | 000605 | 000606 | 000607 | 000608
69 | 001329 | 001330 | 001331 | 001332 | 001333 | 001334
70 | 001337 | 001338 | 001339 | 001340 | 001341 | 001342
71 | 001345 | 001346 | 001347 | 001348 | 001349 | 001350
72 | 001353 | 001354 | 001355 | 001356 | 001357 | 001358
73 | 001453 | 001454 | 001455 | 001456 | 001457 | 001458
74 | 001461 | 001462 | 001463 | 001464 | 001465 | 001466
75 | 001469 | 001470 | 001471 | 001472 | 001473 | 001474
76 | 001477 | 001478 | 001479 | 001480 | 001481 | 001482
77 | 001485 | 001486 | 001487 | 001488 | 001489 | 001490
78 | 001493 | 001494 | 001495 | 001496 | 001497 | 001498
79 | 001501 | 001502 | 001503 | 001504 | 001505 | 001506
80 | 001509 | 001510 | 001511 | 001512 | 001513 | 001514
81 | 000530 | 000531 | 000532 | 000533 | 000534 | 000535
82 | 000538 | 000539 | 000540 | 000541 | 000542 | 000544
83 | 007521 | 007522 | 007523 | 007524 | 007525 | 007526
85 | 000522 | 000523 | 000524 | 000525 | 000526 | 000527
86 | 000506 | 000507 | 000508 | 000509 | 000510 | 000511
87 | 000514 | 000515 | 000516 | 000517 | 000518 | 000519
88 | 001097 | 001098 | 001099 | 001100 | 001101 | 001102
89 | 001105 | 001106 | 001107 | 001108 | 001109 | 001110
90 | 001113 | 001114 | 001115 | 001116 | 001117 | 001118
91 | 001282 | 001283 | 001284 | 001285 | 001286 | 001287
92 | 001290 | 001291 | 001292 | 001293 | 001294 | 001295
93 | 001298 | 001299 | 001300 | 001301 | 001302 | 001303
94 | 001306 | 001307 | 001308 | 001309 | 001310 | 001311
95 | 001314 | 001315 | 001316 | 001317 | 001318 | 001319
96 | 000071 | 000072 | 000074 | 000073 | 000075 | 000076
97 | 000079 | 000080 | 000081 | 000082 | 000083 | 000084
98 | 000087 | 000088 | 000089 | 000090 | 000091 | 000092
99 | 000095 | 000096 | 000097 | 000098 | 000099 | 000100
100 | 000103 | 000104 | 000105 | 000106 | 000107 | 000108
101 | 000063 | 000064 | 000065 | 000066 | 000067 | 000068
102 | 000611 | 000612 | 000613 | 000614 | 000615 | 000616
103 | 000619 | 000620 | 000621 | 000622 | 000623 | 000624
104 | 000627 | 000628 | 000629 | 000630 | 000631 | 000632
105 | 000635 | 000636 | 000637 | 000638 | 000639 | 000640
106 | 000625 | 000626 | 000633 | 000634 | 000641 | 000642
107 | 001601 | 001602 | 001603 | 001604 | 001605 | 001606
108 | 001609 | 001610 | 001611 | 001612 | 001613 | 001614
109 | 001617 | 001618 | 001619 | 001620 | 001621 | 001622
110 | 001625 | 001626 | 001627 | 001628 | 001629 | 001630
111 | 001633 | 001634 | 001635 | 001636 | 001637 | 001638
113 | 001593 | 001594 | 001595 | 001596 | 001597 | 001598
114 | 001585 | 001586 | 001587 | 001588 | 001589 | 001590
115 | 007529 | 007530 | 007531 | 007532 | 007533 | 007534
116 | 000111 | 000112 | 000113 | 000114 | 000115 | 000116
117 | 000119 | 000120 | 000121 | 000122 | 000123 | 000124
118 | 000127 | 000128 | 000129 | 000130 | 000131 | 000132
119 | 001065 | 001066 | 001067 | 001068 | 001069 | 001070
120 | 001073 | 001074 | 001075 | 001076 | 001077 | 001078
121 | 001081 | 001082 | 001083 | 001084 | 001085 | 001086
122 | 001089 | 001090 | 001091 | 001092 | 001093 | 001094
123 | 001361 | 001362 | 001363 | 001364 | 001365 | 001366
124 | 001121 | 001122 | 001123 | 001124 | 001125 | 001126
125 | 001129 | 001130 | 001131 | 001132 | 001133 | 001134
126 | 001137 | 001138 | 001139 | 001140 | 001141 | 001142
127 | 000240 | 000241 | 000242 | 000243 | 000244 | 000245
128 | 001205 | 001206 | 001207 | 001208 | 001209 | 001210
129 | 001213 | 001214 | 001215 | 001216 | 001201 | 001202
130 | 001221 | 001222 | 001223 | 001224 | 001225 | 001226
131 | 000455 | 000456 | 000457 | 000458 | 000459 | 000460
132 | 001641 | 001642 | 001643 | 001644 | 001645 | 001646
133 | 001665 | 001666 | 001667 | 001668 | 001669 | 001670
134 | 001673 | 001674 | 001675 | 001676 | 001677 | 001678
135 | 000562 | 000563 | 000564 | 000565 | 000566 | 000567
136 | 000571 | 000573 | 000574 | 000575 | 000576 | 000577
137 | 001269 | 001270 | 001271 | 001272 | 001273 | 001274
138 | 001832 | 001833 | 001834 | 001835 | 001836 | 001837
139 | 001253 | 001254 | 001255 | 001256 | 001257 | 001258
140 | 001261 | 001262 | 001263 | 001264 | 001265 | 001266
141 | 000287 | 000288 | 000289 | 000290 | 000291 | 000292
142 | 000295 | 000296 | 000297 | 000298 | 000299 | 000300
143 | 002064 | 002065 | 002066 | 002067 | 002068 | 002069
144 | 002072 | 002073 | 002074 | 002075 | 002076 | 002077
145 | 002080 | 002081 | 002082 | 002083 | 002084 | 002085
146 | 001848 | 001849 | 001850 | 001851 | 001852 | 001853
147 | 007686 | 007687 | 007688 | 007689 | 007690 | 007691
148 | 001649 | 001650 | 001651 | 001652 | 001653 | 001654
149 | 002088 | 002089 | 002090 | 002091 | 002092 | 002093
150 | 001369 | 001370 | 001371 | 001372 | 001373 | 001374
151 | 001377 | 001378 | 001379 | 001380 | 001381 | 001382
152 | 001385 | 001386 | 001387 | 001388 | 001389 | 001390
153 | 001393 | 001394 | 001395 | 001396 | 001397 | 001398
154 | 001405 | 001406 | 001407 | 001408 | 001409 | 001410
155 | 001413 | 001414 | 001415 | 001416 | 001417 | 001418
156 | 001421 | 001422 | 001423 | 001424 | 001425 | 001426
157 | 001429 | 001430 | 001431 | 001432 | 001433 | 001434
158 | 001577 | 001578 | 001579 | 001580 | 001581 | 001582
159 | 002096 | 002097 | 002098 | 002099 | 002100 | 002101
160 | 002104 | 002105 | 002106 | 002107 | 002108 | 002109
161 | 001145 | 001146 | 001147 | 001148 | 001149 | 001150
162 | 001177 | 001178 | 001179 | 001180 | 001181 | 001182
163 | 001161 | 001162 | 001163 | 001164 | 001165 | 001166
164 | 001169 | 001170 | 001171 | 001172 | 001173 | 001174
165 | 005001 | 005002 | 005003 | 005004 | 005005 | 005006
166 | 002122 | 002123 | 002121 | 002120
167 | 007700 | 007701 | 007702 | 007703 | 007704 | 007705
168 | 007692 | 007693 | 007694 | 007695 | 007696 | 007697
169 | 002177 | 002178 | 002179 | 002180 | 002181 | 002182
170 | 002185 | 002186 | 002187 | 002188 | 002189 | 002190
171 | 002193 | 002194 | 002195 | 002196 | 002197 | 002198
172 | 002201 | 002202 | 002203 | 002204 | 002205 | 002206
173 | 002209 | 002210 | 002211 | 002212 | 002213 | 002214
174 | 002217 | 002218 | 002219 | 002220 | 002221 | 002222
175 | 001517 | 001518 | 001519 | 001520 | 001521 | 001522
176 | 001525 | 001526 | 001527 | 001528 | 001529 | 001530
177 | 001533 | 001534 | 001535 | 001536 | 001538 | 001537
178 | 001541 | 001542 | 001543 | 001544 | 001545 | 001546
179 | 001549 | 001550 | 001551 | 001552 | 001553 | 001554
180 | 001681 | 001682 | 001683 | 001684 | 001685 | 001686
181 | 001697 | 001698 | 001699 | 001700 | 001701 | 001702
182 | 001705 | 001706 | 001707 | 001708 | 001709 | 001710
183 | 001713 | 001714 | 001715 | 001716 | 001717 | 001718
184 | 001721 | 001722 | 001723 | 001724 | 001725 | 001726
185 | 001729 | 001730 | 001731 | 001732 | 001733 | 001734
186 | 001690 | 001691 | 001692 | 001693 | 001694 | 001695
187 | 001960 | 001961 | 001962 | 001963 | 001964 | 001965
188 | 001968 | 001969 | 001970 | 001971 | 001972 | 001973
189 | 001976 | 001977 | 001978 | 001979 | 001980 | 001981
190 | 001984 | 001985 | 001986 | 001987 | 001988 | 001989
191 | 001992 | 001993 | 001994 | 001995 | 001996 | 001997
192 | 002000 | 002001 | 002002 | 002003 | 002004 | 002005
193 | 002008 | 002009 | 002010 | 002011 | 002012 | 002013
194 | 002016 | 002017 | 002018 | 002019 | 002020 | 002021
195 | 002024 | 002025 | 002026 | 002027 | 002028 | 002029
196 | 002032 | 002033 | 002034 | 002035 | 002036 | 002037
197 | 002040 | 002041 | 002042 | 002043 | 002044 | 002045
198 | 002048 | 002049 | 002050 | 002051 | 002052 | 002053
199 | 002056 | 002057 | 002058 | 002059 | 002060 | 002061
200 | 001952 | 001953 | 001954 | 001955 | 001956 | 001957
201 | 001841 | 001842 | 001843 | 001844 | 001845 | 001846
202 | 001856 | 001857 | 001858 | 001859 | 001860 | 001861
203 | 005017 | 005018 | 005019 | 005020 | 005021 | 005022
204 | 001864 | 001865 | 001866 | 001867 | 001868 | 001869
205 | 001872 | 001873 | 001874 | 001875 | 001876 | 001877
206 | 001880 | 001881 | 001882 | 001883 | 001884 | 001885
207 | 002112 | 002113 | 002114 | 002115 | 002116 | 002117
208 | 001736 | 001737 | 001738 | 001739 | 001740 | 001741
209 | 001744 | 001745 | 001746 | 001747 | 001748 | 001749
210 | 001752 | 001753 | 001754 | 001755 | 001756 | 001757
211 | 001760 | 001761 | 001762 | 001763 | 001764 | 001765
212 | 001768 | 001769 | 001770 | 001771 | 001772 | 001773
213 | 001776 | 001777 | 001778 | 001779 | 001780 | 001781
214 | 001784 | 001785 | 001786 | 001787 | 001788 | 001789
215 | 001792 | 001793 | 001794 | 001795 | 001796 | 001797
216 | 001800 | 001801 | 001802 | 001803 | 001804 | 001805
217 | 001808 | 001809 | 001810 | 001811 | 001812 | 001813
218 | 001816 | 001817 | 001818 | 001819 | 001820 | 001821
219 | 001824 | 001825 | 001826 | 001827 | 001828 | 001829
220 | 002225 | 002226 | 002227 | 002228 | 002229 | 002230
221 | 005009 | 005010 | 005011 | 005012 | 005013 | 005014
222 | 007708 | 007709 | 007710 | 007711 | 007712 | 007713
223 | 007716 | 007717 | 007718 | 007719 | 007720 | 007721
224 | 001889 | 001890 | 001891 | 001892 | 001893 | 001894
225 | 001896 | 001897 | 001898 | 001899 | 001900 | 001901
226 | 001904 | 001905 | 001906 | 001907 | 001908 | 001909
227 | 001229 | 001230 | 001232 | 001233 | 001234 | 001235
228 | 001237 | 001238 | 001239 | 001240 | 001241 | 001242
229 | 001245 | 001246 | 001247 | 001248 | 001249 | 001250
230 | 001561 | 001562 | 001563 | 001564 | 001565 | 001566
231 | 001569 | 001570 | 001571 | 001572 | 001573 | 001574
232 | 000546 | 000547 | 000548 | 000549 | 000550 | 000551
233 | 000554 | 000555 | 000556 | 000557 | 000558 | 000559
234 | 001912 | 001913 | 001914 | 001915 | 001916 | 001917
235 | 002161 | 002162 | 002163 | 002164 | 002165 | 002166
236 | 002169 | 002170 | 002171 | 002172 | 002173 | 002174
237 | 007585 | 007586 | 007587 | 007588 | 007589 | 007590
238 | 007593 | 007594 | 007595 | 007596 | 007597 | 007598
239 | 007748 | 007749 | 007750 | 007751 | 007752 | 007753
240 | 005023 | 005024 | 005025 | 005026 | 005027 | 005028
241 | 007765 | 007764 | 007767 | 007766 | 007769 | 007768
242 | 007772 | 007773 | 007774 | 007775 | 007776 | 007777
243 | 007569 | 007570 | 007571 | 007572 | 007573 | 007574
244 | 007577 | 007578 | 007579 | 007580 | 007581 | 007582
245 | 007724 | 007725 | 007726 | 007727 | 007728 | 007729
246 | 007732 | 007733 | 007734 | 007735 | 007736 | 007737
247 | 007740 | 007741 | 007742 | 007743 | 007744 | 007745
248 | 002441 | 002442 | 002443 | 002444 | 002445 | 002446
249 | 002449 | 002450 | 002451 | 002452 | 002453 | 002454
250 | 002457 | 002458 | 002459 | 002460 | 002461 | 002462
251 | 002465 | 002466 | 002467 | 002468 | 002469 | 002470
252 | 002473 | 002474 | 002475 | 002476 | 002477 | 002478
253 | 002481 | 002482 | 002483 | 002484 | 002485 | 002486
254 | 002489 | 002490 | 002491 | 002492 | 002493 | 002494
255 | 008392 | 008393 | 008394 | 008395 | 008396 | 008397
256 | 008400 | 008401 | 008402 | 008403 | 008404 | 008405
257 | 008408 | 008409 | 008410 | 008411 | 008412 | 008413
258 | 008416 | 008417 | 008418 | 008419 | 008420 | 008421
259 | 008424 | 008425 | 008426 | 008427 | 008428 | 008429
260 | 008432 | 008433 | 008434 | 008435 | 008436 | 008437
261 | 002233 | 002234 | 002235 | 002236 | 002237 | 002238
262 | 002241 | 002242 | 002243 | 002244 | 002245 | 002246
263 | 002249 | 002250 | 002251 | 002252 | 002253 | 002254
264 | 002257 | 002258 | 002259 | 002260 | 002261 | 002262
265 | 002265 | 002266 | 002267 | 002268 | 002269 | 002270
266 | 002273 | 002274 | 002275 | 002276 | 002277 | 002278
268 | 002289 | 002290 | 002291 | 002292 | 002293 | 002294
269 | 002297 | 002298 | 002299 | 002300 | 002301 | 002302
270 | 002305 | 002306 | 002307 | 002308 | 002309 | 002310
271 | 002313 | 002314 | 002315 | 002316 | 002317 | 002318
272 | 002321 | 002322 | 002323 | 002324 | 002325 | 002326
273 | 002350 | 002351 | 002352 | 002353 | 002354 | 002355
274 | 008088 | 008089 | 008090 | 008091 | 008092 | 008093
275 | 008096 | 008097 | 008098 | 008099 | 008100 | 008101
276 | 008104 | 008105 | 008106 | 008107 | 008108 | 008109
277 | 007944 | 007945 | 007946 | 007947 | 007948 | 007949
278 | 007952 | 007953 | 007954 | 007955 | 007956 | 007957
279 | 007960 | 007961 | 007962 | 007964 | 007963 | 007965
280 | 007968 | 007969 | 007970 | 007971 | 007972 | 007973
281 | 007976 | 007977 | 007978 | 007979 | 007980 | 007981
282 | 007984 | 007985 | 007986 | 007987 | 007988 | 007989
283 | 007992 | 007993 | 007994 | 007995 | 007996 | 007997
284 | 008000 | 008001 | 008002 | 008003 | 008004 | 008005
285 | 008008 | 008009 | 008010 | 008011 | 008012 | 008013
286 | 008016 | 008017 | 008018 | 008019 | 008020 | 008021
287 | 008024 | 008025 | 008026 | 008027 | 008028 | 008029
288 | 008350 | 008351 | 008349 | 008348
289 | 002142 | 002143 | 002141 | 002140
290 | 008352 | 008353 | 008354 | 008355 | 008356 | 008357
291 | 000667 | 000668 | 000669 | 000670 | 000671 | 000672
292 | 000675 | 000676 | 000677 | 000678 | 000679 | 000680
293 | 000651 | 000652 | 000653 | 000654 | 000655 | 000656
294 | 000659 | 000660 | 000661 | 000662 | 000663 | 000664
295 | 002358 | 002359 | 002360 | 002361 | 002362 | 002363
296 | 002366 | 002367 | 002368 | 002369 | 002370 | 002371
297 | 002374 | 002375 | 002376 | 002377 | 002378 | 002379
298 | 002382 | 002383 | 002384 | 002385 | 002386 | 002387
299 | 002390 | 002391 | 002392 | 002393 | 002394 | 002395
300 | 002398 | 002399 | 002400 | 002401 | 002402 | 002403
301 | 002406 | 002407 | 002408 | 002409 | 002410 | 002411
302 | 002414 | 002415 | 002416 | 002417 | 002418 | 002419
303 | 002422 | 002423 | 002424 | 002425 | 002426 | 002427
304 | 002430 | 002431 | 002432 | 002433 | 002434 | 002435
305 | 002124 | 002125 | 002126 | 002127 | 002128 | 002129
306 | 002132 | 002133 | 002134 | 002135 | 002136 | 002137
307 | 008248 | 008249 | 008250 | 008251 | 008252 | 008253
308 | 008256 | 008257 | 008258 | 008259 | 008260 | 008261
309 | 008264 | 008265 | 008266 | 008267 | 008268 | 008269
310 | 008272 | 008273 | 008274 | 008275 | 008276 | 008277
311 | 008280 | 008281 | 008282 | 008283 | 008284 | 008285
312 | 008192 | 008193 | 008194 | 008195 | 008196 | 008197
313 | 008200 | 008201 | 008202 | 008203 | 008204 | 008205
314 | 008208 | 008209 | 008210 | 008211 | 008212 | 008213
315 | 008216 | 008217 | 008218 | 008219 | 008220 | 008221
316 | 008224 | 008225 | 008226 | 008227 | 008228 | 008229
317 | 008232 | 008233 | 008234 | 008235 | 008236 | 008237
318 | 008240 | 008241 | 008242 | 008243 | 008244 | 008245
319 | 002144 | 002145 | 002146 | 002147 | 002148 | 002149
320 | 008032 | 008033 | 008034 | 008035 | 008036 | 008037
321 | 008040 | 008041 | 008042 | 008043 | 008044 | 008045
322 | 008048 | 008049 | 008050 | 008051 | 008052 | 008053
323 | 008056 | 008057 | 008058 | 008059 | 008060 | 008061
324 | 008064 | 008065 | 008066 | 008067 | 008068 | 008069
325 | 008072 | 008073 | 008074 | 008075 | 008076 | 008077
326 | 008080 | 008081 | 008082 | 008083 | 008084 | 008085
327 | 008168 | 008169 | 008170 | 008171 | 008172 | 008173
328 | 008176 | 008177 | 008178 | 008179 | 008180 | 008181
329 | 008184 | 008185 | 008186 | 008187 | 008188 | 008189
330 | 008911 | 008912 | 008913 | 008914 | 008915 | 008916
331 | 008919 | 008920 | 008921 | 008922 | 008923 | 008924
332 | 008927 | 008928 | 008929 | 008930 | 008931 | 008932
333 | 008935 | 008936 | 008937 | 008938 | 008939 | 008940
334 | 008440 | 008441 | 008442 | 008443 | 008444 | 008445
335 | 008448 | 008449 | 008450 | 008451 | 008452 | 008453
336 | 008456 | 008457 | 008458 | 008459 | 008460 | 008461
337 | 008464 | 008465 | 008466 | 008467 | 008468 | 008469
338 | 008472 | 008473 | 008474 | 008475 | 008476 | 008477
339 | 008655 | 008656 | 008657 | 008658 | 008659 | 008660
340 | 007546 | 007547 | 007548 | 007549 | 007550 | 007551
341 | 007601 | 007602 | 007603 | 007604 | 007605 | 007606
342 | 007609 | 007610 | 007611 | 007612 | 007613 | 007614
343 | 007617 | 007618 | 007619 | 007620 | 007621 | 007622
344 | 007788 | 007789 | 007790 | 007791 | 007792 | 007793
345 | 007796 | 007797 | 007798 | 007799 | 007800 | 007801
346 | 007785 | 007784 | 007783 | 007782 | 007781 | 007780
347 | 007804 | 007805 | 007806 | 007807 | 007808 | 007809
348 | 005031 | 005032 | 005033 | 005034 | 005035 | 005036
349 | 002281 | 002282 | 002283 | 002284 | 002285 | 002286
350 | 008112 | 008113 | 008114 | 008115 | 008116 | 008117
351 | 008120 | 008121 | 008122 | 008123 | 008124 | 008125
352 | 008128 | 008129 | 008130 | 008131 | 008132 | 008133
353 | 008136 | 008137 | 008138 | 008139 | 008140 | 008141
354 | 008144 | 008145 | 008146 | 008147 | 008148 | 008149
355 | 008152 | 008153 | 008154 | 008155 | 008156 | 008157
356 | 008160 | 008161 | 008162 | 008163 | 008164 | 008165
357 | 008501 | 008502 | 008503 | 008504 | 008505 | 008506
358 | 008288 | 008289 | 008290 | 008291 | 008292 | 008293
359 | 005039 | 005040 | 005041 | 005042 | 005043 | 005044
360 | 008296 | 008297 | 008298 | 008299 | 008300 | 008301
361 | 008663 | 008664 | 008665 | 008666 | 008667 | 008668
362 | 008671 | 008672 | 008673 | 008674 | 008675 | 008676
363 | 008679 | 008680 | 008681 | 008682 | 008683 | 008684
364 | 007543 | 007544 | 007542 | 007541
365 | 005067 | 005068 | 005069 | 005070
366 | 007565 | 007566 | 007567 | 007568
367 | 009045 | 009046 | 009047 | 009048 | 009049 | 009050
368 | 009053 | 009054 | 009055 | 009056 | 009057 | 009058
369 | 009061 | 009062 | 009063 | 009064 | 009065 | 009066
370 | 009069 | 009070 | 009071 | 009072 | 009073 | 009074
371 | 009077 | 009078 | 009079 | 009080 | 009081 | 009082
372 | 009085 | 009086 | 009087 | 009088 | 009089 | 009090
373 | 009093 | 009094 | 009095 | 009096 | 009097 | 009098
374 | 009101 | 009102 | 009103 | 009104 | 009105 | 009106
375 | 009109 | 009110 | 009111 | 009112 | 009113 | 009114
376 | 008509 | 008510 | 008511 | 008512 | 008513 | 008514
377 | 008517 | 008518 | 008519 | 008520 | 008521 | 008522
378 | 008525 | 008526 | 008527 | 008528 | 008529 | 008530
379 | 008533 | 008534 | 008535 | 008536 | 008537 | 008538
380 | 008541 | 008542 | 008543 | 008544 | 008545 | 008546
381 | 008549 | 008550 | 008551 | 008552 | 008553 | 008554
382 | 008557 | 008558 | 008559 | 008560 | 008561 | 008562
383 | 008565 | 008566 | 008567 | 008568 | 008569 | 008570
384 | 008573 | 008574 | 008575 | 008576 | 008577 | 008578
385 | 008581 | 008582 | 008583 | 008584 | 008585 | 008586
386 | 008589 | 008590 | 008591 | 008592 | 008593 | 008594
387 | 008597 | 008598 | 008599 | 008600 | 008601 | 008602
388 | 008605 | 008606 | 008607 | 008608 | 008609 | 008610
389 | 008613 | 008614 | 008615 | 008616 | 008617 | 008618
390 | 008621 | 008622 | 008623 | 008624 | 008625 | 008626
391 | 008629 | 008630 | 008631 | 008632 | 008633 | 008634
392 | 008637 | 008638 | 008639 | 008640 | 008641 | 008642
393 | 008645 | 008646 | 008647 | 008648 | 008649 | 008650
394 | 008783 | 008784 | 008785 | 008786 | 008787 | 008788
395 | 008791 | 008792 | 008793 | 008794 | 008795 | 008796
396 | 007812 | 007813 | 007814 | 007815 | 007816 | 007817
397 | 007820 | 007821 | 007822 | 007823 | 007824 | 007825
398 | 007828 | 007829 | 007830 | 007831 | 007832 | 007833
399 | 007876 | 007877 | 007878 | 007879 | 007880 | 007881
400 | 007884 | 007885 | 007886 | 007887 | 007888 | 007889
401 | 007892 | 007893 | 007894 | 007895 | 007896 | 007897
402 | 007900 | 007901 | 007902 | 007903 | 007904 | 007905
403 | 007860 | 007861 | 007862 | 007863 | 007864 | 007865
404 | 005055 | 005056 | 005057 | 005058 | 005059 | 005060
405 | 008799 | 008800 | 008801 | 008802 | 008803 | 008804
406 | 008807 | 008808 | 008809 | 008810 | 008811 | 008812
407 | 008815 | 008816 | 008817 | 008818 | 008819 | 008820
408 | 008823 | 008824 | 008825 | 008826 | 008827 | 008828
409 | 008831 | 008832 | 008833 | 008834 | 008835 | 008836
410 | 008839 | 008840 | 008841 | 008842 | 008843 | 008844
411 | 008847 | 008848 | 008849 | 008850 | 008851 | 008852
412 | 008855 | 008856 | 008857 | 008858 | 008859 | 008860
413 | 008863 | 008864 | 008865 | 008866 | 008867 | 008868
414 | 008871 | 008872 | 008873 | 008874 | 008875 | 008876
415 | 008879 | 008880 | 008881 | 008882 | 008883 | 008884
416 | 008887 | 008888 | 008889 | 008890 | 008891 | 008892
417 | 008895 | 008896 | 008897 | 008898 | 008899 | 008900
418 | 008903 | 008904 | 008905 | 008906 | 008907 | 008908
419 | 009125 | 009126 | 009127 | 009128 | 009129 | 009130
420 | 009133 | 009134 | 009135 | 009136 | 009137 | 009138
421 | 009141 | 009142 | 009143 | 009144 | 009145 | 009146
422 | 009149 | 009150 | 009151 | 009152 | 009153 | 009154
423 | 009157 | 009158 | 009159 | 009160 | 009161 | 009162
424 | 000320 | 000321 | 000322 | 000323 | 000324 | 000325
425 | 000328 | 000329 | 000330 | 000331 | 000332 | 000333
426 | 008957 | 008958 | 008959 | 008960 | 008961 | 008962
427 | 008727 | 008728 | 008729 | 008730 | 008731 | 008732
428 | 005047 | 005048 | 005049 | 005050 | 005051 | 005052
429 | 008312 | 008313 | 008314 | 008315 | 008316 | 008317
430 | 008320 | 008321 | 008322 | 008323 | 008324 | 008325
431 | 008304 | 008305 | 008306 | 008307 | 008308 | 008309
432 | 008328 | 008329 | 008330 | 008331 | 008332 | 008333
433 | 008337 | 008338 | 008339 | 008340 | 008341 | 008343
434 | 008735 | 008736 | 008737 | 008738 | 008739 | 008740
435 | 008743 | 008744 | 008745 | 008746 | 008747 | 008748
436 | 008749 | 008750 | 008751 | 008752 | 008753 | 008754
437 | 008941 | 008942 | 008943 | 008944 | 008945 | 008946
438 | 008947 | 008948 | 008949 | 008950 | 008951 | 008952
439 | 007836 | 007837 | 007838 | 007839 | 007840 | 007841
440 | 007852 | 007853 | 007854 | 007855 | 007856 | 007857
441 | 007868 | 007869 | 007870 | 007871 | 007872 | 007873
442 | 002501 | 002502 | 002503 | 002504 | 002505 | 002506
443 | 005099 | 005100 | 005101 | 005102 | 005103 | 005104
444 | 005075 | 005076 | 005077 | 005078 | 005079 | 005080
445 | 005083 | 005084 | 005085 | 005086 | 005087 | 005088
446 | 005187 | 005188 | 005189 | 005190 | 005191 | 005192
447 | 005195 | 005196 | 005197 | 005198 | 005199 | 005200
448 | 005203 | 005204 | 005205 | 005206 | 005207 | 005208
449 | 005211 | 005212 | 005213 | 005214 | 005215 | 005216
450 | 005219 | 005220 | 005221 | 005222 | 005223 | 005224
451 | 005227 | 005228 | 005229 | 005230 | 005231 | 005232
452 | 005235 | 005236 | 005238 | 005239 | 005240 | 005241
453 | 005243 | 005244 | 005245 | 005246 | 005247 | 005248
454 | 005251 | 005252 | 005253 | 005254 | 005255 | 005256
455 | 005259 | 005260 | 005261 | 005262 | 005263 | 005264
456 | 005267 | 005268 | 005269 | 005270 | 005271 | 005272
457 | 005275 | 005276 | 005277 | 005278 | 005279 | 005280
458 | 005283 | 005284 | 005285 | 005286 | 005287 | 005288
459 | 005107 | 005108 | 005109 | 005110 | 005111 | 005112
460 | 005468 | 005469 | 005470 | 005471 | 005472 | 005473
461 | 005475 | 005476 | 005477 | 005478 | 005479 | 005480
462 | 005483 | 005484 | 005485 | 005486 | 005487 | 005488
463 | 005491 | 005492 | 005493 | 005494 | 005495 | 005496
464 | 005499 | 005500 | 005501 | 005502 | 005503 | 005504
465 | 005507 | 005508 | 005509 | 005510 | 005511 | 005512
466 | 005515 | 005516 | 005517 | 005518 | 005519 | 005520
467 | 005523 | 005524 | 005525 | 005526 | 005527 | 005528
468 | 005531 | 005532 | 005533 | 005534 | 005535 | 005536
469 | 005539 | 005540 | 005541 | 005542 | 005543 | 005544
470 | 005547 | 005548 | 005549 | 005550 | 005551 | 005552
471 | 005115 | 005116 | 005117 | 005118 | 005119 | 005120
472 | 005315 | 005316 | 005317 | 005318 | 005319 | 005320
473 | 005451 | 005452 | 005453 | 005454 | 005455 | 005456
474 | 005459 | 005460 | 005461 | 005462 | 005463 | 005464
475 | 005091 | 005092 | 005093 | 005094 | 005095 | 005096
476 | 008360 | 008361 | 008362 | 008363 | 008364 | 008365
477 | 008368 | 008369 | 008370 | 008371 | 008372 | 008373
478 | 008376 | 008377 | 008378 | 008379 | 008380 | 008381
479 | 008699 | 008700 | 008701 | 008702 | 008703 | 008704
480 | 008707 | 008708 | 008709 | 008710 | 008711 | 008712
481 | 008715 | 008716 | 008717 | 008718 | 008719 | 008720
482 | 005419 | 005420 | 005421 | 005422 | 005423 | 005424
483 | 005427 | 005428 | 005429 | 005430 | 005431 | 005432
484 | 005769 | 005770 | 005771 | 005772 | 005773 | 005774
485 | 005777 | 005778 | 005779 | 005780 | 005781 | 005782
486 | 002517 | 002518 | 002519 | 002520 | 002521 | 002522
487 | 002525 | 002526 | 002527 | 002528 | 002529 | 002530
488 | 002533 | 002534 | 002535 | 002536 | 002537 | 002538
489 | 002541 | 002542 | 002543 | 002544 | 002545 | 002546
490 | 002549 | 002550 | 002551 | 002552 | 002553 | 002554
491 | 000312 | 000313 | 000314 | 000315 | 000316 | 000317
492 | 008344 | 008345 | 008346 | 008347
493 | 005071 | 005072 | 005073 | 005074
494 | 005186 | 005185 | 005184 | 005183
495 | 009165 | 009166 | 009167 | 009168 | 009169 | 009170
496 | 009173 | 009174 | 009175 | 009176 | 009177 | 009178
497 | 005801 | 005802 | 005803 | 005804 | 005805 | 005806
498 | 005809 | 005810 | 005811 | 005812 | 005813 | 005814
499 | 005817 | 005818 | 005819 | 005820 | 005821 | 005822
500 | 005825 | 005826 | 005827 | 005828 | 005829 | 005830
501 | 005833 | 005834 | 005835 | 005836 | 005837 | 005838
502 | 005841 | 005842 | 005843 | 005844 | 005845 | 005846
503 | 005131 | 005132 | 005133 | 005134 | 005135 | 005136
504 | 005123 | 005124 | 005125 | 005126 | 005127 | 005128
505 | 005139 | 005140 | 005141 | 005142 | 005143 | 005144
506 | 005147 | 005148 | 005149 | 005150 | 005151 | 005152
507 | 005585 | 005586 | 005587 | 005588 | 005589 | 005590
508 | 005593 | 005594 | 005595 | 005596 | 005597 | 005598
509 | 005601 | 005602 | 005603 | 005604 | 005605 | 005606
510 | 005609 | 005610 | 005611 | 005612 | 005613 | 005614
511 | 005617 | 005618 | 005619 | 005620 | 005621 | 005622
512 | 005625 | 005626 | 005627 | 005628 | 005629 | 005630
513 | 005633 | 005634 | 005635 | 005636 | 005637 | 005638
514 | 005641 | 005642 | 005643 | 005644 | 005645 | 005646
515 | 005649 | 005650 | 005651 | 005652 | 005653 | 005654
516 | 005657 | 005658 | 005659 | 005660 | 005661 | 005662
517 | 006090 | 006091 | 006092 | 006093 | 006094 | 006095
518 | 006098 | 006099 | 006100 | 006101 | 006102 | 006103
519 | 006106 | 006107 | 006108 | 006109 | 006110 | 006111
520 | 005705 | 005706 | 005707 | 005708 | 005709 | 005710
521 | 005713 | 005714 | 005715 | 005716 | 005717 | 005718
522 | 005721 | 005722 | 005723 | 005724 | 005725 | 005726
523 | 005729 | 005730 | 005731 | 005732 | 005733 | 005734
524 | 005737 | 005738 | 005739 | 005740 | 005741 | 005742
525 | 005745 | 005746 | 005747 | 005748 | 005749 | 005750
526 | 005753 | 005754 | 005755 | 005756 | 005757 | 005758
527 | 005761 | 005762 | 005763 | 005764 | 005765 | 005766
528 | 006216 | 006217 | 006218 | 006219 | 006220 | 006221
529 | 006224 | 006225 | 006226 | 006227 | 006228 | 006229
530 | 006232 | 006233 | 006234 | 006235 | 006236 | 006237
531 | 006240 | 006241 | 006242 | 006243 | 006244 | 006245
532 | 006248 | 006249 | 006250 | 006251 | 006252 | 006253
533 | 006256 | 006257 | 006258 | 006259 | 006260 | 006261
534 | 006264 | 006265 | 006266 | 006267 | 006268 | 006269
535 | 006272 | 006273 | 006274 | 006275 | 006276 | 006277
536 | 006280 | 006281 | 006282 | 006283 | 006284 | 006285
537 | 006288 | 006289 | 006290 | 006291 | 006292 | 006293
538 | 006296 | 006297 | 006298 | 006299 | 006300 | 006301
539 | 006304 | 006305 | 006306 | 006307 | 006308 | 006309
540 | 006312 | 006313 | 006314 | 006315 | 006316 | 006317
541 | 006320 | 006321 | 006322 | 006323 | 006324 | 006325
542 | 005665 | 005666 | 005667 | 005668 | 005669 | 005670
543 | 005673 | 005674 | 005675 | 005676 | 005677 | 005678
544 | 005681 | 005682 | 005683 | 005684 | 005685 | 005686
545 | 005689 | 005690 | 005691 | 005692 | 005693 | 005694
546 | 005697 | 005698 | 005699 | 005700 | 005701 | 005702
547 | 006184 | 006185 | 006186 | 006187 | 006188 | 006189
548 | 006192 | 006193 | 006194 | 006195 | 006196 | 006197
550 | 005921 | 005922 | 005923 | 005924 | 005925 | 005926
551 | 005929 | 005930 | 005931 | 005932 | 005933 | 005934
552 | 005937 | 005938 | 005939 | 005940 | 005941 | 005942
553 | 005945 | 005946 | 005947 | 005948 | 005949 | 005950
554 | 005953 | 005954 | 005955 | 005956 | 005957 | 005958
555 | 005977 | 005978 | 005979 | 005980 | 005981 | 005982
556 | 005985 | 005986 | 005987 | 005988 | 005989 | 005990
557 | 009181 | 009182 | 009183 | 009184 | 009185 | 009186
558 | 009189 | 009190 | 009191 | 009192 | 009193 | 009194
559 | 009197 | 009198 | 009199 | 009200 | 009201 | 009202
560 | 009205 | 009206 | 009207 | 009208 | 009209 | 009210
561 | 009213 | 009214 | 009215 | 009216 | 009217 | 009218
563 | 002593 | 002594 | 002595 | 002596 | 002597 | 002598
564 | 006178 | 006179 | 006180 | 006181 | 006182 | 006183
565 | 006202 | 006203 | 006204 | 006205 | 006206 | 006207
566 | 006410 | 006411 | 006412 | 006413 | 006414 | 006415
567 | 006418 | 006419 | 006420 | 006421 | 006422 | 006423
568 | 006426 | 006427 | 006428 | 006429 | 006430 | 006431
569 | 006434 | 006435 | 006436 | 006437 | 006438 | 006439
570 | 006442 | 006443 | 006444 | 006445 | 006446 | 006447
571 | 006450 | 006451 | 006452 | 006453 | 006454 | 006455
572 | 006458 | 006459 | 006460 | 006461 | 006462 | 006463
574 | 006474 | 006475 | 006476 | 006477 | 006478 | 006479
575 | 006482 | 006483 | 006484 | 006485 | 006486 | 006487
576 | 006490 | 006491 | 006492 | 006493 | 006494 | 006495
577 | 006498 | 006499 | 006500 | 006501 | 006502 | 006503
578 | 006506 | 006507 | 006508 | 006509 | 006510 | 006511
579 | 006514 | 006515 | 006516 | 006517 | 006518 | 006519
580 | 006522 | 006523 | 006524 | 006525 | 006526 | 006527
581 | 006530 | 006531 | 006532 | 006533 | 006534 | 006535
582 | 006538 | 006539 | 006540 | 006541 | 006542 | 006543
583 | 006546 | 006547 | 006548 | 006549 | 006550 | 006551
584 | 006554 | 006555 | 006556 | 006557 | 006558 | 006559
585 | 006562 | 006563 | 006564 | 006565 | 006566 | 006567
586 | 006570 | 006571 | 006572 | 006573 | 006574 | 006575
587 | 006578 | 006579 | 006580 | 006581 | 006582 | 006583
588 | 005787 | 005788 | 005789 | 005790 | 005791 | 005792
589 | 005795 | 005796 | 005797 | 005798 | 005799 | 005800
590 | 005961 | 005962 | 005963 | 005964 | 005965 | 005966
591 | 005969 | 005970 | 005972 | 005973 | 005974 | 005975
592 | 006114 | 006115 | 006116 | 006117 | 006118 | 006119
593 | 006208 | 006209 | 006210 | 006211 | 006212 | 006213
594 | 006336 | 006337 | 006338 | 006339 | 006340 | 006341
595 | 005849 | 005850 | 005851 | 005852 | 005853 | 005854
596 | 005857 | 005858 | 005859 | 005860 | 005861 | 005862
597 | 005865 | 005866 | 005867 | 005868 | 005869 | 005870
598 | 005873 | 005874 | 005875 | 005876 | 005877 | 005878
599 | 005881 | 005882 | 005883 | 005884 | 005885 | 005886
600 | 005889 | 005890 | 005891 | 005892 | 005893 | 005894
601 | 006466 | 006467 | 006468 | 006469 | 006470 | 006471
602 | 005163 | 005164 | 005165 | 005166 | 005167 | 005168
603 | 005155 | 005156 | 005157 | 005158 | 005159 | 005160
604 | 002585 | 002586 | 002587 | 002588 | 002589 | 002590
605 | 002577 | 002578 | 002579 | 002580 | 002581 | 002582
606 | 006130 | 006131 | 006132 | 006133 | 006134 | 006135
607 | 002569 | 002570 | 002571 | 002572 | 002573 | 002574
608 | 002738 | 002739 | 002740 | 002741 | 002742 | 002743
609 | 006017 | 006018 | 006019 | 006020 | 006021 | 006022
610 | 006026 | 006027 | 006028 | 006029 | 006030 | 006031
611 | 006033 | 006034 | 006035 | 006036 | 006037 | 006038
612 | 006041 | 006042 | 006043 | 006044 | 006045 | 006046
613 | 002563 | 002564 | 002565 | 002566 | 002567 | 002568
614 | 009227 | 009228 | 009229 | 009230 | 009231 | 009232
615 | 009235 | 009236 | 009237 | 009238 | 009239 | 009240
616 | 009243 | 009244 | 009245 | 009246 | 009247 | 009248
617 | 002773 | 002774 | 002775 | 002776 | 002777 | 002778
618 | 009373 | 009374 | 009376 | 009377 | 009378 | 009380
619 | 006049 | 006050 | 006051 | 006052 | 006053 | 006054
620 | 006057 | 006058 | 006059 | 006060 | 006061 | 006062
621 | 009334 | 009335 | 009336 | 009337 | 009338 | 009339
622 | 009365 | 009366 | 009367 | 009368 | 009369 | 009370
623 | 002845 | 002846 | 002847 | 002848 | 002849 | 002850
624 | 002853 | 002854 | 002855 | 002856 | 002857 | 002859
625 | 002861 | 002862 | 002863 | 002864 | 002865 | 002866
626 | 002754 | 002755 | 002756 | 002757 | 002758 | 002759
627 | 009251 | 009252 | 009253 | 009254 | 009255 | 009256
628 | 009259 | 009260 | 009261 | 009262 | 009263 | 009264
629 | 005993 | 005994 | 005995 | 005996 | 0059947 | 005998
630 | 006001 | 006002 | 006003 | 006004 | 006005 | 006006
631 | 006009 | 006010 | 006011 | 006012 | 006013 | 006014
632 | 006586 | 006587 | 006588 | 006589 | 006590 | 006591
633 | 006594 | 006595 | 006596 | 006597 | 006598 | 006599
634 | 006602 | 006603 | 006604 | 006605 | 006606 | 006607
635 | 006610 | 006611 | 006612 | 006613 | 006614 | 006615
636 | 006618 | 006619 | 006620 | 006621 | 006622 | 006623
637 | 006626 | 006627 | 006628 | 006629 | 006630 | 006631
638 | 006634 | 006635 | 006636 | 006637 | 006638 | 006639
639 | 006642 | 006643 | 006644 | 006645 | 006646 | 006647
640 | 006650 | 006651 | 006652 | 006653 | 006654 | 006655
641 | 006658 | 006659 | 006660 | 006661 | 006662 | 006663
642 | 006674 | 006675 | 006676 | 006677 | 006678 | 006679
643 | 006714 | 006715 | 006716 | 006717 | 006718 | 006719
644 | 006722 | 006723 | 006724 | 006725 | 006726 | 006727
645 | 006730 | 006731 | 006732 | 006733 | 006734 | 006735
646 | 006738 | 006739 | 006740 | 006741 | 006742 | 006743
647 | 006746 | 006747 | 006748 | 006749 | 006750 | 006751
648 | 006754 | 006755 | 006756 | 006757 | 006758 | 006759
649 | 006770 | 006771 | 006772 | 006773 | 006774 | 006775
650 | 006778 | 006779 | 006780 | 006781 | 006782 | 006783
651 | 006786 | 006787 | 006788 | 006789 | 006790 | 006791
652 | 006794 | 006795 | 006796 | 006797 | 006798 | 006799
653 | 006802 | 006803 | 006804 | 006805 | 006806 | 006807
654 | 006810 | 006811 | 006812 | 006813 | 006814 | 006815
655 | 006818 | 006819 | 006820 | 006821 | 006822 | 006823
656 | 006826 | 006827 | 006828 | 006829 | 006830 | 006831
657 | 006834 | 006835 | 006836 | 006837 | 006838 | 006839
658 | 006842 | 006843 | 006844 | 006845 | 006846 | 006847
659 | 006850 | 006851 | 006852 | 006853 | 006854 | 006855
660 | 006858 | 006859 | 006860 | 006861 | 006862 | 006863
661 | 006866 | 006867 | 006868 | 006869 | 006870 | 006871
662 | 002781 | 002782 | 002783 | 002784 | 002785 | 002786
663 | 002789 | 002791 | 002792 | 002793 | 002794 | 002795
664 | 002797 | 002798 | 002799 | 002800 | 002801 | 002802
665 | 002805 | 002806 | 002807 | 002808 | 002809 | 002810
666 | 002813 | 002814 | 002815 | 002816 | 002817 | 002818
667 | 009302 | 009303 | 009304 | 009305 | 009306 | 009307
668 | 009308 | 009309 | 009310 | 009311 | 009312 | 009313
669 | 009314 | 009315 | 009316 | 009317 | 009318 | 009319
670 | 009320 | 009321 | 009322 | 009323 | 009324 | 009325
671 | 002869 | 002870 | 002871 | 002872 | 002873 | 002874
672 | 009439 | 009440 | 009441 | 009442 | 009443 | 009444
673 | 005323 | 005324 | 005325 | 005326 | 005327 | 005328
674 | 005331 | 005332 | 005333 | 005334 | 005335 | 005336
675 | 005339 | 005340 | 005341 | 005342 | 005343 | 005344
676 | 005347 | 005348 | 005349 | 005350 | 005351 | 005352
677 | 005355 | 005356 | 005357 | 005358 | 005359 | 005360
678 | 005363 | 005364 | 005365 | 005366 | 005367 | 005368
679 | 006138 | 006139 | 006140 | 006141 | 006142 | 006143
680 | 005371 | 005372 | 005373 | 005374 | 005375 | 005376
681 | 002557 | 002558 | 002559 | 002560 | 002561 | 002562
682 | 005379 | 005380 | 005381 | 005382 | 005383 | 005384
683 | 005387 | 005388 | 005389 | 005390 | 005391 | 005392
684 | 009447 | 009448 | 009449 | 009450 | 009451 | 009452
685 | 009455 | 009456 | 009457 | 009458 | 009459 | 009460
686 | 002889 | 002890 | 002891 | 002892 | 002893 | 002894
687 | 009383 | 009384 | 009385 | 009386 | 009387 | 009388
688 | 009391 | 009392 | 009393 | 009394 | 009395 | 009396
689 | 009399 | 009400 | 009401 | 009402 | 009403 | 009404
690 | 009407 | 009408 | 009409 | 009410 | 009411 | 009412
691 | 009415 | 009416 | 009417 | 009418 | 009419 | 009420
692 | 009423 | 009424 | 009425 | 009426 | 009427 | 009428

## Lote
RELATÓRIO | fck | fck est | ID Contr | DT Control | DT Relatorio | OBRA | EIXO | PEÇA
1 | 25 |  | 28 | 2014-05-02 |  | AEROPORTO | ENCONTRO 1 | ESTACA 1
2 | 40 | 30.93 | 28 | 2014-05-07 | 2014-05-17 | VLT - VEÍCULO LEVE SOBRE TRILHO | TRIGO DE LOUREIRO | VIGA 14 E PARCIAL DA 5A E 6A
3 | 30 | 35.83 | 28 | 2014-04-07 | 2014-05-17 | VLT - VEÍCULO LEVE SOBRE TRILHO | TRINCHEIRA LUIZ FELIPE | BLOCO DO VIADUTO 1
4 | 25 | 41.85 | 28 | 2014-05-07 | 2014-05-17 | VLT - VEÍCULO LEVE SOBRE TRILHO | CCO | ESTACA - 9, 14, 17 (EIXO 1) CX D'ÁGUA
5 | 25 | 21.02 | 28 | 2014-05-08 | 2014-05-17 | VLT - VEÍCULO LEVE SOBRE TRILHO | ESTAÇÃO DO PORTO | ESTACA - C P.1, D P.2, D P.3, A P.4 (MÓDULO 10); C P.1, B P.2 (MÓDULO 11)
6 | 30 | 21.75 | 28 | 2014-05-08 | 2014-05-17 | VLT - VEÍCULO LEVE SOBRE TRILHO | TRINCHEIRA LUIZ FELIPE | BLOCO DO VIADUTO 1
7 | 30 | 21.95 | 28 | 2014-05-09 | 2014-05-17 | VLT - VEÍCULO LEVE SOBRE TRILHO | CANTEIRO CENTRAL | PLACA LATERAL VIADUTO BEIRA RIO - 10 PÇ.; PRÉ-LAJE P/ PONTE COXIPÓ - 119 PÇ.
8 | 30 | 21.28 | 28 | 2014-05-09 | 2014-05-17 | VLT - VEÍCULO LEVE SOBRE TRILHO | TRINCHEIRA LUIZ FELIPE | TERRA ARMADA - 13 PÇ. C2, 13 PÇ. B2, 1 PÇ. E, 1 PÇ. F
9 | 40 | 40.76 | 28 | 2014-05-09 | 2014-05-17 | VLT - VEÍCULO LEVE SOBRE TRILHO | TRIGO DE LOUREIRO | VIGA 16 - ENTRE 2B A 3B
10 | 40 | 44.28 | 28 | 2014-05-09 | 2014-05-17 | VLT - VEÍCULO LEVE SOBRE TRILHO | TRIGO DE LOUREIRO | VIGA 4B
11 | 40 | 38.07 | 28 | 2014-05-08 | 2014-05-17 | VLT - VEÍCULO LEVE SOBRE TRILHO | PRAINHA | VIGA DE COROAMENTO - ESTACA 93E À 94E
12 | 30 | 21.79 | 28 | 2014-05-12 | 2014-05-20 | VLT - VEÍCULO LEVE SOBRE TRILHO | ESTAÇÃO COUTO MAGALHÃES | SAPATA - S2
13 | 25 |  | 28 | 2014-05-08 |  | VLT - VEÍCULO LEVE SOBRE TRILHO | PONTE RIO COXIPÓ | PILAR - 2º LANCE DO LD E LE (P3) PONTE JUSANTE
14 | 30 |  | 28 | 2014-05-09 |  | VLT - VEÍCULO LEVE SOBRE TRILHO | PONTE DO PORTO | PILAR 8 - ACABAMENTO 1 METRO FINAL
15 | 40 |  | 28 | 2014-05-10 |  | VLT - VEÍCULO LEVE SOBRE TRILHO | PRAINHA | LAJE ENTRE ESTACAS 45 À 46
16 | 40 |  | 28 | 2014-05-10 |  | VLT - VEÍCULO LEVE SOBRE TRILHO | PRAINHA | LAJE ENTRE ESTACAS 46 À 47
17 | 25 |  | 28 | 2014-05-09 |  | VLT - VEÍCULO LEVE SOBRE TRILHO | ESTAÇÃO DO PORTO | ESTACA - A P.1, D P.2, B P.3, C P.4 (MÓDULO 9); A P.1 (MÓDULO 10)
18 | 25 |  | 28 | 2014-05-12 |  | VLT - VEÍCULO LEVE SOBRE TRILHO | ESTAÇÃO DO PORTO | ESTACA - B P.2, C P.1 (MÓDULO 13); B P.2, B P.3 (MÓDULO 12)
19 | 25 |  | 28 | 2014-05-10 |  | VLT - VEÍCULO LEVE SOBRE TRILHO | PONTE RIO COXIPÓ | CAMISA DO TUBULÃO - 8º LANCE (8,40 A 9,60 MTS) LD E LE - PONTE JUSANTE (E1)
20 | 25 |  | 28 | 2014-05-13 |  | VLT - VEÍCULO LEVE SOBRE TRILHO | PONTE RIO COXIPÓ | CAMISA DO TUBULÃO - 3º LANCE (2,40 A 3,60 MTS) LD E LE - PONTE JUSANTE (E2)
21 | 40 | 43.09 | 28 | 2014-05-13 | 2014-05-20 | VLT - VEÍCULO LEVE SOBRE TRILHO | PRAINHA | VIGA DE COROAMENTO - ESTACA 93E À 94E
22 | 40 |  | 28 | 2014-05-13 |  | VLT - VEÍCULO LEVE SOBRE TRILHO | PRAINHA | LAJE ENTRE ESTACAS - 87 À 89
23 | 30 |  | 28 | 2014-05-13 |  | VLT - VEÍCULO LEVE SOBRE TRILHO | CANTEIRO CENTRAL | PLACA LATERAL P/ VIADUTO BEIRA RIO - 05 PÇ.; PRÉ-LAJE P/ PONTE COXIPÓ JUSANTE - 104 PÇ.
24 | 30 |  | 28 | 2014-05-10 |  | VLT - VEÍCULO LEVE SOBRE TRILHO | TRINCHEIRA LUIZ FELIPE | PAREDE DO MURO
25 | 30 |  | 28 | 2014-05-10 |  | VLT - VEÍCULO LEVE SOBRE TRILHO | TRINCHEIRA LUIZ FELIPE | TERRA ARMADA - 15 PÇ. A4, 1 PÇ. E, 1 PÇ. F
26 | 40 |  | 28 | 2014-05-12 |  | VLT - VEÍCULO LEVE SOBRE TRILHO | TRIGO DE LOUREIRO | VIGA 1B
27 | 30 |  | 28 | 2014-05-08 |  | VLT - VEÍCULO LEVE SOBRE TRILHO | CCO | BLOCO DAS CATENÁRIAS - 5A, 6A, 4A
29 | 25 |  | 28 | 2014-05-14 |  | VLT - VEÍCULO LEVE SOBRE TRILHO | PONTE RIO COXIPÓ | CAMISA DO TUBULÃO - 1º LANCE (CAMARA DE TRABALHO) LD E LE DO (E1) PONTE MONTANTE
30 | 25 |  | 28 | 2014-05-15 |  | VLT - VEÍCULO LEVE SOBRE TRILHO | PONTE RIO COXIPÓ | CAMISA DO TUBULÃO - 4º LANCE (3,60 A 4,80 MTS) LD - PONTE JUSANTE (E2)
31 | 35 |  | 28 | 2014-05-15 |  | VLT - VEÍCULO LEVE SOBRE TRILHO | CCO | TRILHO - PK 0+78,50 À 0+43,00 - EIXO 914B
32 | 30 |  | 28 | 2014-05-14 |  | VLT - VEÍCULO LEVE SOBRE TRILHO | CANTEIRO CENTRAL | PLACA LATERAL VIADUTO BEIRA RIO - 04 PÇ.; PRÉ-LAJE P/ PONTE COXIPÓ - 125 PÇ. PL1
33 | 35 |  | 28 | 2014-05-09 |  | VLT - VEÍCULO LEVE SOBRE TRILHO | CCO | TRILHO DO EIXO 918B - BERÇO E BASE (PK 0+99,60 À 0+82,20)
34 | 35 |  | 28 | 2014-05-12 |  | VLT - VEÍCULO LEVE SOBRE TRILHO | CCO | TRILHO DO EIXO 917B - BASE (PK 0+870 À 0+920) / BERÇO (PK 0+870 À 0+887)
35 | 25 |  | 28 | 2014-05-13 |  | VLT - VEÍCULO LEVE SOBRE TRILHO | CCO - CAIXA D'ÁGUA | ESTACA - 14, 10, 07, 02 (EIXO 2)
36 | 30 |  | 28 | 2014-05-15 |  | VLT - VEÍCULO LEVE SOBRE TRILHO | PONTE DO PORTO | TRAVESSA DO PILAR 1 LD
37 | 25 |  | 28 | 2014-05-15 |  | VLT - VEÍCULO LEVE SOBRE TRILHO | ESTAÇÃO DO PORTO | ESTACA - A P.1, D P.2, B P.3, C P.4 (MÓDULO 8), A P.4 (MÒDULO 9)
38 | 30 |  | 28 | 2014-05-17 |  | VLT - VEÍCULO LEVE SOBRE TRILHO | PONTE DO PORTO | TRANSVERSSINA DO P2 LD
39 | 15 |  | 28 | 2014-05-15 |  | VLT - VEÍCULO LEVE SOBRE TRILHO | MEIO FIO | EIXO A102B - PK 0+938 À 1+023 (AV. JOÃO PONCE ARRUDA)
40 | 35 |  | 28 | 2014-05-17 |  | VLT - VEÍCULO LEVE SOBRE TRILHO | CCO | TRILHO DO EIXO 914B - BERÇO E BASE (PK 0+43,00 À 0+25,00)
41 | 25 |  | 28 | 2014-05-17 |  | VLT - VEÍCULO LEVE SOBRE TRILHO | TRINCHEIRA LUIZ FELIPE | TERRA ARMADA - 13 PÇ. A4, 2 PÇ. D
42 | 30 |  | 28 | 2014-05-07 |  | VLT - VEÍCULO LEVE SOBRE TRILHO | PÁTIO PRÉ-MOLDADO | CAIXA ÇOLETORA - 89, 90, 91
43 | 15 |  | 28 | 2014-05-14 |  | VLT - VEÍCULO LEVE SOBRE TRILHO | CCO | BLOCO DAS CATENÁRIAS - B63, E132, E127, E240
44 | 25 |  | 28 | 2014-05-20 |  | VLT - VEÍCULO LEVE SOBRE TRILHO | TRINCHEIRA LUIZ FELIPE | TERRA ARMADA - 7 PÇ. D1, 7 PÇ. B2, 6 PÇ. A4, 2 PÇ. D
45 | 30 |  | 28 | 2014-05-20 |  | VLT - VEÍCULO LEVE SOBRE TRILHO | CCO | BLOCO DAS CATENÁRIAS - B146, C142, B143
46 | 25 |  | 28 | 2014-05-21 |  | VLT - VEÍCULO LEVE SOBRE TRILHO | TRIGO DE LOUREIRO | CALDA DE CIMENTO - TIRANTE ENTRE ESTACAS E82 À E79
47 | 25 |  | 28 | 2014-05-21 |  | VLT - VEÍCULO LEVE SOBRE TRILHO | CCO | ESTACA - 4.1, 4.2, 1 (EIXO 3)
48 | 30 |  | 28 | 2014-05-21 |  | VLT - VEÍCULO LEVE SOBRE TRILHO | PONTE DO PORTO | LAJE ENTRE O E2 AO P8
49 | 40 |  | 28 | 2014-05-14 |  | VLT - VEÍCULO LEVE SOBRE TRILHO | PRAINHA | LAJE ENTRE ESTACAS 47 À 49
50 | 40 |  | 28 | 2014-05-14 |  | VLT - VEÍCULO LEVE SOBRE TRILHO | PRAINHA | LAJE ENTRE ESTACAS 47 À 49
51 | 40 |  | 28 | 2014-05-17 |  | VLT - VEÍCULO LEVE SOBRE TRILHO | PRAINHA | VIGA DE COROAMENTO - ESTACA 97E À 98E
52 | 40 |  | 28 | 2014-05-17 |  | VLT - VEÍCULO LEVE SOBRE TRILHO | PRAINHA | LAJE ENTRE ESTACA - 49 À 52
53 | 30 |  | 28 | 2014-05-17 |  | VLT - VEÍCULO LEVE SOBRE TRILHO | ESTAÇÕES: SEC. ESPORTES/COUTO MAGALHÃES | PILAR - S3 AO S9 (0 À 50CM) S.E. / PAREDE S1 E S2 C.M.
54 | 25 |  | 28 | 2014-05-20 |  | VLT - VEÍCULO LEVE SOBRE TRILHO | ESTAÇÃO DO PORTO | ESTACA - B P.2, C P.1, P132, D P.3, A P.4 (MÓDULO 07)
55 | 15 |  | 28 | 2014-05-21 |  | VLT - VEÍCULO LEVE SOBRE TRILHO | MEIO FIO | EIXOS - A127A (PK 0+700 AO 0+684), A126A (PK 0+702 AO 0+680), A125A (PK 0+709 AO 0+689), A124A (PK 0+704 AO 0+739), A122A (PK 0+000 AO 0+039)
56 | 25 |  | 28 | 2014-05-21 |  | VLT - VEÍCULO LEVE SOBRE TRILHO | ESTAÇÃO DO PORTO | ESTACA - A P.1, D P.2, P114, P116 (MÓDULO 01)
57 | 25 |  | 28 | 2014-05-21 |  | VLT - VEÍCULO LEVE SOBRE TRILHO | TRINCHEIRA LUIZ FELIPE | TERRA ARMADA - 7 PÇ. D1, 7 PÇ. B2, 6 PÇ. A4, 2 PÇ. D
58 | 40 |  | 28 | 2014-05-22 |  | VLT - VEÍCULO LEVE SOBRE TRILHO | PRAINHA | LAJE ENTRE ESTACAS - 89 À 92
59 | 40 |  | 28 | 2014-05-22 |  | VLT - VEÍCULO LEVE SOBRE TRILHO | PRAINHA | LAJE ENTRE ESTACAS - 89 À 92
60 | 30 |  | 28 | 2014-05-22 |  | VLT - VEÍCULO LEVE SOBRE TRILHO | CANTEIRO CENTRAL | PRÉ-LAJE P/ PONTE COXIPÓ - 60 PÇ. PL1
61 | 25 |  | 28 | 2014-05-22 |  | VLT - VEÍCULO LEVE SOBRE TRILHO | CCO - CAIXA D'ÁGUA | ESTACA - 42, 3, 6 (EIXO O2)
62 | 25 |  | 28 | 2014-05-22 |  | VLT - VEÍCULO LEVE SOBRE TRILHO | ESTAÇÃO DO PORTO | ESTACA - C P.4, P161 (MÓDULO 12), P162, P115 (MÓDULO 13)
63 | 30 |  | 28 | 2014-05-22 |  | VLT - VEÍCULO LEVE SOBRE TRILHO | PONTE DO PORTO | TRANVERSSINA DO P6 AO P7
64 | 25 |  | 28 | 2014-05-14 |  | VLT - VEÍCULO LEVE SOBRE TRILHO | ESTAÇÃO DO PORTO | ESTACA - B P.3, C P.4 (MÓDULO 01), P104, P105, P106 (MÓDULO 02)
65 | 25 |  | 28 | 2014-05-14 |  | VLT - VEÍCULO LEVE SOBRE TRILHO | CCO - CAIXA D'ÁGUA | ESTACA - 7, 11, 13 (EIXO 01)
66 | 25 |  | 28 | 2014-05-14 |  | VLT - VEÍCULO LEVE SOBRE TRILHO | TRINCHEIRA LUIZ FELIPE | TERRA ARMADA - 7 PÇ. D1, 7 PÇ. C2, 6 PÇ. A4, 2 PÇ. D
67 | 25 |  | 28 | 2014-05-23 |  | VLT - VEÍCULO LEVE SOBRE TRILHO | ESTAÇÃO DO PORTO | ESTACA - C P.1, B P.2 (MÓDULO 01)
68 | 40 |  | 28 | 2014-05-20 |  | VLT - VEÍCULO LEVE SOBRE TRILHO | PRAINHA | LAJE ENTRE ESTACA - 51 + 5MT À 52
69 | 35 | 37.14 | 28 | 2014-05-24 | 2014-05-20 | VLT - VEÍCULO LEVE SOBRE TRILHO | CCO | TRILHO DO EIXO 915B - BERÇO E BASE (PK 0+56.60 AO 0+30.80)
70 | 30 |  | 28 | 2014-05-23 |  | VLT - VEÍCULO LEVE SOBRE TRILHO | CCO | BLOCO DA CATENÁRIA - E131, E133, E136, E107, E110
71 | 30 |  | 28 | 2014-05-26 |  | VLT - VEÍCULO LEVE SOBRE TRILHO | CANTEIRO CENTRAL | PRÉ-LAJE P/ PONTE COXIPÓ - 87 PÇ. PL1
72 | 25 |  | 28 | 2014-05-26 |  | VLT - VEÍCULO LEVE SOBRE TRILHO | CCO - CAIXA D'ÁGUA | ESTACA - 2, 4 (EIXO 03)
73 | 25 |  | 28 | 2014-05-24 |  | VLT - VEÍCULO LEVE SOBRE TRILHO | CCO - CAIXA D'ÁGUA | ESTACA - 3, 7, 11 (EIXO 03)
74 | 25 |  | 28 | 2014-05-23 |  | VLT - VEÍCULO LEVE SOBRE TRILHO | CCO - CAIXA D'ÁGUA | ESTACA - 3, 2, 5 (EIXO 03)
75 | 40 |  | 28 | 2014-05-27 |  | VLT - VEÍCULO LEVE SOBRE TRILHO | PRAINHA | LAJE ENTRE ESTACAS - 95 À 98
76 | 40 |  | 28 | 2014-05-27 |  | VLT - VEÍCULO LEVE SOBRE TRILHO | PRAINHA | LAJE ENTRE ESTACAS - 95 À 98
77 | 40 |  | 28 | 2014-05-23 |  | VLT - VEÍCULO LEVE SOBRE TRILHO | TRIGO DE LOUREIRO | LAJE ENTRE VIGAS - V1 À V7
78 | 40 |  | 00 | 2014-04-25 |  | VLT - VEÍCULO LEVE SOBRE TRILHO | TRIGO DE LOUREIRO | LAJE ENTRE VIGAS - V1 À V7
79 | 30 |  | 28 | 2014-05-27 |  | VLT - VEÍCULO LEVE SOBRE TRILHO | UFMT | TRAVESSA DE APOIO DA PONTE ENCONTRO 1
80 | 30 |  | 28 | 2014-05-23 |  | VLT - VEÍCULO LEVE SOBRE TRILHO | PONTE DO PORTO | LAJE ENTRE E1 AO P1
81 | 30 |  | 28 | 2014-05-23 |  | VLT - VEÍCULO LEVE SOBRE TRILHO | PONTE DO PORTO | LAJE ENTRE E1 AO P1
82 | 25 |  | 28 | 2014-05-23 |  | VLT - VEÍCULO LEVE SOBRE TRILHO | TRINCHEIRA LUIZ FELIPE | TIRANTE ENTRE ESTACAS E74 À E64
84 | 25 |  | 28 | 2014-05-27 |  | VLT - VEÍCULO LEVE SOBRE TRILHO | PONTE RIO COXIPÓ | CAMISA DO TUBULÃO - 2º LANCE LD E LE DO (E1) PONTE MONTANTE
85 | 25 |  | 28 | 2014-05-22 |  | VLT - VEÍCULO LEVE SOBRE TRILHO | PONTE RIO COXIPÓ | TUBULÃO - PREENCHIMENTO LADO DIREITO E2 PONTE JUSANTE
86 | 25 |  | 28 | 2014-05-21 |  | VLT - VEÍCULO LEVE SOBRE TRILHO | PONTE RIO COXIPÓ | TUBULÃO - PREENCHIMENTO LADO ESQUERDO E1 PONTE JUSANTE
87 | 40 |  | 28 | 2014-05-24 |  | VLT - VEÍCULO LEVE SOBRE TRILHO | PRAINHA | LAJE ENTRE ESTACAS - 93 À 95
88 | 40 |  | 28 | 2014-05-24 |  | VLT - VEÍCULO LEVE SOBRE TRILHO | PRAINHA | LAJE ENTRE ESTACAS - 93 À 95
89 | 25 |  | 28 | 2014-05-22 |  | VLT - VEÍCULO LEVE SOBRE TRILHO | TRINCHEIRA LUIZ FELIPE | TERRA ARMADA - 7 PÇ. D1, 7 PÇ. C2, 6 PÇ. A4, 2 PÇ. D
90 | 25 |  | 28 | 2014-05-24 |  | VLT - VEÍCULO LEVE SOBRE TRILHO | TRINCHEIRA LUIZ FELIPE | TERRA ARMADA - 7 PÇ. C2, 7 PÇ. D1, 6 PÇ. GE, 2 PÇ. D
91 | 25 |  | 28 | 2014-05-26 |  | VLT - VEÍCULO LEVE SOBRE TRILHO | TRINCHEIRA LUIZ FELIPE | TERRA ARMADA - 7 PÇ. C2, 7 PÇ. D1, 6 PÇ. GE, 2 PÇ. D
92 | 25 |  | 28 | 2014-05-27 |  | VLT - VEÍCULO LEVE SOBRE TRILHO | TRINCHEIRA LUIZ FELIPE | TERRA ARMADA - 7 PÇ. C2, 2 PÇ. D, 2 PÇ. BD
93 | 30 |  | 28 | 2014-05-24 |  | VLT - VEÍCULO LEVE SOBRE TRILHO | TRINCHEIRA LUIZ FELIPE | VIGA DE COROAMENTO - VIADUTO 1 LADO ESQ.
94 | 25 |  | 28 | 2014-05-23 |  | VLT - VEÍCULO LEVE SOBRE TRILHO | TRINCHEIRA LUIZ FELIPE | TERRA ARMADA - 7 PÇ. D1, 7 PÇ. C2, 6 PÇ. A4, 2 PÇ. D
95 | 30 |  | 28 | 2014-05-26 |  | VLT - VEÍCULO LEVE SOBRE TRILHO | PONTE DO PORTO | LAJE ENTRE P1 AO P2
96 | 30 |  | 28 | 2014-05-26 |  | VLT - VEÍCULO LEVE SOBRE TRILHO | PONTE DO PORTO | LAJE ENTRE P1 AO P2
97 | 30 |  | 28 | 2014-05-27 |  | VLT - VEÍCULO LEVE SOBRE TRILHO | ESTAÇÃO SHOPPING FÓRMULA | SAPATA - S2
98 | 35 |  | 28 | 2014-05-23 |  | VLT - VEÍCULO LEVE SOBRE TRILHO | ESTAÇÃO AEROPORTO | VIGA E LAJE DA BILHETERIA
99 | 40 |  | 28 | 2014-05-28 |  | VLT - VEÍCULO LEVE SOBRE TRILHO | TRIGO DE LOUREIRO | LAJE DE TRANSIÇÃO DO E2
100 | 35 |  | 28 | 2014-05-21 |  | VLT - VEÍCULO LEVE SOBRE TRILHO | ESTAÇÃO AEROPORTO | PILAR E LAJE DA BILHETERIA
101 | 8 |  | 28 | 2014-05-21 |  | VLT - VEÍCULO LEVE SOBRE TRILHO | AEROPORTO | MEIO FIO - PK 1+320 À 1+305 (ARTHUR BERNARDES)
102 | 30 |  | 28 | 2014-05-28 |  | VLT - VEÍCULO LEVE SOBRE TRILHO | CCO - CENTRO ADM OPERACIONAL | RAMPA DO AUDITÓRIO - LINHA G E H - 28 AO 30
103 | 25 |  | 28 | 2014-05-27 |  | VLT - VEÍCULO LEVE SOBRE TRILHO | CCO - CAIXA D'ÁGUA | ESTACA - 5, 12, 16 (EIXO 03)
104 | 25 |  | 28 | 2014-05-28 |  | VLT - VEÍCULO LEVE SOBRE TRILHO | CCO - CAIXA D'ÁGUA | ESTACA - 2, 10 (EIXO 03)
105 | 30 |  | 28 | 2014-05-28 |  | VLT - VEÍCULO LEVE SOBRE TRILHO | CANTEIRO CENTRAL | PRÉ-LAJE P/ PONTE COXIPÓ - 121 PÇ.
106 | 30 |  | 28 | 2014-05-28 |  | VLT - VEÍCULO LEVE SOBRE TRILHO | PONTE DO PORTO | LAJE ENTRE P2 AO P3
107 | 30 |  | 28 | 2014-05-28 |  | VLT - VEÍCULO LEVE SOBRE TRILHO | PONTE DO PORTO | LAJE ENTRE P2 AO P3
108 | 25 |  | 28 | 2014-05-28 |  | VLT - VEÍCULO LEVE SOBRE TRILHO | TRINCHEIRA LUIZ FELIPE | TERRA ARMADA - 7 PÇ. C2, 6 PÇ. GE, 2 PÇ. D
109 | 30 |  | 28 | 2014-05-31 |  | VLT - VEÍCULO LEVE SOBRE TRILHO | CANTEIRO CENTRAL | PRÉ-LAJE P/ PONTE COXIPÓ - 109 PÇ.
110 | 25 |  | 28 | 2014-05-30 |  | VLT - VEÍCULO LEVE SOBRE TRILHO | TRINCHEIRA LUIZ FELIPE | TERRA ARMADA - 7 PÇ. C2, 6 PÇ. GE, 2 PÇ. D
111 | 30 |  | 28 | 2014-05-30 |  | VLT - VEÍCULO LEVE SOBRE TRILHO | PRAINHA | ESTACA (REFORÇO)- 57.1 E 57.2 LE
112 | 20 |  | 28 | 2014-05-21 |  | VLT - VEÍCULO LEVE SOBRE TRILHO | SUBESTAÇÃO RET. 02 | ESTACA FUNDAÇÃO - E7 (A, B), E8, E9, E10
113 | 20 |  | 28 | 2014-05-22 |  | VLT - VEÍCULO LEVE SOBRE TRILHO | SUBESTAÇÃO RET. 02 | ESTACA FUNDAÇÃO - E11, E12 (A, B), E1 (A, B)
114 | 20 |  | 28 | 2014-05-23 |  | VLT - VEÍCULO LEVE SOBRE TRILHO | SUBESTAÇÃO RET. 02 | ESTACA FUNDAÇÃO - E2, E3, E4, E6
115 | 40 |  | 28 | 2014-06-03 |  | VLT - VEÍCULO LEVE SOBRE TRILHO | PRAINHA | LAJE ENTRE ESTACA - 25 À 27
116 | 40 |  | 28 | 2014-06-04 |  | VLT - VEÍCULO LEVE SOBRE TRILHO | PRAINHA | LAJE ENTRE ESTACA - 25 À 27
117 | 30 |  | 28 | 2014-05-30 |  | VLT - VEÍCULO LEVE SOBRE TRILHO | PONTE DO PORTO | LAJE ENTRE O P7 AO P8
118 | 30 |  | 28 | 2014-05-30 |  | VLT - VEÍCULO LEVE SOBRE TRILHO | PONTE DO PORTO | LAJE ENTRE O P7 AO P8
119 | 30 |  | 28 | 2014-06-02 |  | VLT - VEÍCULO LEVE SOBRE TRILHO | PONTE DO PORTO | LAJE ENTRE O P3 AO P4
120 | 30 |  | 28 | 2014-06-02 |  | VLT - VEÍCULO LEVE SOBRE TRILHO | PONTE DO PORTO | LAJE ENTRE O P3 AO P4
121 | 35 |  | 28 | 2014-05-28 |  | VLT - VEÍCULO LEVE SOBRE TRILHO | AEROPORTO | TRILHO EIXO 918 B - BERÇO E BASE (PK 0+47 AO 0+30)
122 | 35 |  | 28 | 2014-06-04 |  | VLT - VEÍCULO LEVE SOBRE TRILHO | CCO | TRILHO DO EIXO 902B - BERÇO E BASE (PK 0+60 AO 0+41)
123 | 30 |  | 28 | 2014-05-31 |  | VLT - VEÍCULO LEVE SOBRE TRILHO | CCO | BLOCO DA CATENÁRIA - C147, B148, C149, A150, A151, B152, B153
124 | 30 |  | 28 | 2014-06-03 |  | VLT - VEÍCULO LEVE SOBRE TRILHO | CANTEIRO CENTRAL | PRÉ-LAJE P/ PONTE COXIPÓ - 142 PÇ. PL1
125 | 40 |  | 28 | 2014-06-03 |  | VLT - VEÍCULO LEVE SOBRE TRILHO | PONTE DO PORTO | LAJE ENTRE O P7 AO P6
126 | 40 |  | 28 | 2014-06-03 |  | VLT - VEÍCULO LEVE SOBRE TRILHO | PONTE DO PORTO | LAJE ENTRE O P7 AO P6
127 | 40 |  | 28 | 2014-06-04 |  | VLT - VEÍCULO LEVE SOBRE TRILHO | PONTE DO PORTO | LAJE ENTRE O P4 AO P5
128 | 40 |  | 28 | 2014-06-04 |  | VLT - VEÍCULO LEVE SOBRE TRILHO | PONTE DO PORTO | LAJE ENTRE O P4 AO P5
129 | 30 |  | 28 | 2014-06-05 |  | VLT - VEÍCULO LEVE SOBRE TRILHO | PONTE DO PORTO | GUARDA RODAS - P2 AO P3 L. DIR.
130 | 35 |  | 28 | 2014-05-31 |  | VLT - VEÍCULO LEVE SOBRE TRILHO | ESTAÇÃO COUTO MAGALHÃES | LAJE E VIGA PARTE 01 - L2 VIGA 102
131 | 35 |  | 28 | 2014-06-05 |  | VLT - VEÍCULO LEVE SOBRE TRILHO | ESTAÇÃO COUTO MAGALHÃES | CORTINA DA BILHETERIA
132 | 30 |  | 28 | 2014-05-31 |  | VLT - VEÍCULO LEVE SOBRE TRILHO | ESTAÇÃO AEROPORTO | VIGA DE BALDRAME - V3 E V4
133 | 30 |  | 28 | 2014-06-02 |  | VLT - VEÍCULO LEVE SOBRE TRILHO | ESTAÇÃO AEROPORTO | VIGA DE BALDRAME - V1 E V2
134 | 30 |  | 28 | 2014-06-03 |  | VLT - VEÍCULO LEVE SOBRE TRILHO | TRINCHEIRA LUIZ FELIPE | PILAR DO VIADUTO 01 E2, GUARDA RODAS ENTRE E11 AO E09, CORTINA DA ROTULA ENTRE E57 AO E53
135 | 25 |  | 28 | 2014-06-03 |  | VLT - VEÍCULO LEVE SOBRE TRILHO | TRINCHEIRA LUIZ FELIPE | TERRA ARMADA - 7 PÇ. C2, 3 PÇ. A4, 3 PÇ. GD, 2 PÇ. D
136 | 25 |  | 28 | 2014-06-04 |  | VLT - VEÍCULO LEVE SOBRE TRILHO | TRINCHEIRA LUIZ FELIPE | TERRA ARMADA - 7 PÇ. C2, 6 PÇ. A4, 2 PÇ. D
137 | 8 |  | 28 | 2014-05-31 |  | VLT - VEÍCULO LEVE SOBRE TRILHO | AEROPORTO | SOLEIRA - P5 AO P6
138 | 15 |  | 28 | 2014-06-03 |  | VLT - VEÍCULO LEVE SOBRE TRILHO | MEIO FIO | EIXO A101B - PK 1+500 À 1+915
139 | 15 |  | 28 | 2014-06-03 |  | VLT - VEÍCULO LEVE SOBRE TRILHO | MEIO FIO | EIXO A101B - PK 2+000 A 2+370
140 | 20 |  | 28 | 2014-05-30 |  | VLT - VEÍCULO LEVE SOBRE TRILHO | CCO | MURO
141 | 20 |  | 28 | 2014-05-31 |  | VLT - VEÍCULO LEVE SOBRE TRILHO | CCO | MURO
142 | 20 |  | 28 | 2014-06-03 |  | VLT - VEÍCULO LEVE SOBRE TRILHO | CCO | MURO
143 | 30 |  | 28 | 2014-06-07 |  | VLT - VEÍCULO LEVE SOBRE TRILHO | CANTEIRO CENTRAL | PRÉ-LAJE P/ PONTE COXIPÓ - 176 PÇ.
144 | 25 |  | 28 | 2014-06-06 |  | VLT - VEÍCULO LEVE SOBRE TRILHO | TRINCHEIRA LUIZ FELIPE | TERRA ARMADA - 7 PÇ. A4, 6 PÇ. CD, 3 PÇ. CE, 2 PÇ. D
145 | 25 |  | 28 | 2014-06-05 |  | VLT - VEÍCULO LEVE SOBRE TRILHO | TRINCHEIRA LUIZ FELIPE | TERRA ARMADA - 10 PÇ. A4, 2 PÇ. D
146 | 40 |  | 28 | 2014-06-06 |  | VLT - VEÍCULO LEVE SOBRE TRILHO | UFMT | PONTE 01
147 | 40 |  | 28 | 2014-06-06 |  | VLT - VEÍCULO LEVE SOBRE TRILHO | UFMT | PONTE 01
148 | 40 |  | 28 | 2014-06-06 |  | VLT - VEÍCULO LEVE SOBRE TRILHO | UFMT | PONTE 01
149 | 25 |  | 28 | 2014-06-07 |  | VLT - VEÍCULO LEVE SOBRE TRILHO | TRINCHEIRA LUIZ FELIPE | TERRA ARMADA - 13 PÇ. A4, 2 PÇ. D
150 | 40 |  | 28 | 2014-06-07 |  | VLT - VEÍCULO LEVE SOBRE TRILHO | PRAINHA | LAJE ENTRE ESTACA - 25 À 22
151 | 40 |  | 28 | 2014-06-07 |  | VLT - VEÍCULO LEVE SOBRE TRILHO | PRAINHA | LAJE ENTRE ESTACA - 25 À 22
152 | 25 |  | 28 | 2014-06-09 |  | VLT - VEÍCULO LEVE SOBRE TRILHO | TRINCHEIRA LUIZ FELIPE | TERRA ARMADA - 13 PÇ. A4, 2 PÇ. D
153 | 40 |  | 28 | 2014-06-06 |  | VLT - VEÍCULO LEVE SOBRE TRILHO | PRAINHA | VIGA DE COROAMENTO - ESTACA 62 À 61 +3MTS LADO DIREITO E ESQUERDO
154 | 30 |  | 28 | 2014-06-06 |  | VLT - VEÍCULO LEVE SOBRE TRILHO | TRINCHEIRA LUIZ FELIPE | TERRA ARMADA - 13 PÇ. A4, 2 PÇ. B
155 | 25 |  | 28 | 2014-06-02 |  | VLT - VEÍCULO LEVE SOBRE TRILHO | PONTE RIO COXIPÓ | CAMISA DO TUBULÃO - 1º LANCE DO P3 PONTE MONTANTE L. DIR. E ESQ.
156 | 25 |  | 28 | 2014-06-04 |  | VLT - VEÍCULO LEVE SOBRE TRILHO | PONTE RIO COXIPÓ | CAMISA DO TUBULÃO - 2º LANCE DO P3 PONTE MONTANTE L. DIR. E ESQ.
157 | 25 |  | 28 | 2014-06-07 |  | VLT - VEÍCULO LEVE SOBRE TRILHO | PONTE RIO COXIPÓ | CAMISA DO TUBULÃO - 3º LANCE DO E1 PONTE JUSANTE L. DIR. E ESQ.
158 | 30 |  | 28 | 2014-06-09 |  | VLT - VEÍCULO LEVE SOBRE TRILHO | ESTAÇÃO AEROPORTO | PISO RADIER L. ESQ.
159 | 40 |  | 28 | 2014-06-09 |  | VLT - VEÍCULO LEVE SOBRE TRILHO | PRAINHA | VIGA DE COROAMENTO - E59 À E57 L. ESQ.
160 | 35 |  | 28 | 2014-06-06 |  | VLT - VEÍCULO LEVE SOBRE TRILHO | CCO | TRILHO DO EIXO 902B - BERÇO E BASE (PK 0+75 AO 0+90)
161 | 30 |  | 28 | 2014-05-30 |  | VLT - VEÍCULO LEVE SOBRE TRILHO | ESTAÇÃO ABELARDO AZEVEDO | PILAR - P3, P4, P5, P6, P7, P8, P9 (50CM)
162 | 25 |  | 28 | 2014-06-02 |  | VLT - VEÍCULO LEVE SOBRE TRILHO | TRINCHEIRA LUIZ FELIPE | TIRANTE ENTRE ESTACAS E52 A E48
163 | 25 |  | 28 | 2014-06-04 |  | VLT - VEÍCULO LEVE SOBRE TRILHO | TRINCHEIRA LUIZ FELIPE | TIRANTE ENTRE ESTACAS E47 A E44
164 | 25 |  | 28 | 2014-06-09 |  | VLT - VEÍCULO LEVE SOBRE TRILHO | TRINCHEIRA LUIZ FELIPE | TIRANTE ENTRE ESTACAS E43 A E34
165 | 30 |  | 28 | 2014-06-07 |  | VLT - VEÍCULO LEVE SOBRE TRILHO | PONTE DO PORTO | GUARDA RODAS -
166 | 30 |  | 28 | 2014-06-05 |  | VLT - VEÍCULO LEVE SOBRE TRILHO | PÁTIO PRÉ-MOLDADO | CAIXA COLETORA - 202, 204, 206
167 | 30 |  | 28 | 2014-06-07 |  | VLT - VEÍCULO LEVE SOBRE TRILHO | PÁTIO PRÉ-MOLDADO | CAIXA COLETORA - 208, 209, 210, 211
168 | 30 |  | 28 | 2014-06-10 |  | VLT - VEÍCULO LEVE SOBRE TRILHO | PÁTIO PRÉ-MOLDADO | CAIXA COLETORA - 224, 225, 226, 227
169 | 25 |  | 28 | 2014-06-11 |  | VLT - VEÍCULO LEVE SOBRE TRILHO | TRINCHEIRA LUIZ FELIPE | TERRA ARMADA - 15 PÇ. A4
170 | 25 |  | 28 | 2014-06-10 |  | VLT - VEÍCULO LEVE SOBRE TRILHO | TRINCHEIRA LUIZ FELIPE | TERRA ARMADA - 13 PÇ. A4, 2 PÇ. D
171 | 25 |  | 28 | 2014-06-12 |  | VLT - VEÍCULO LEVE SOBRE TRILHO | TRINCHEIRA LUIZ FELIPE | TERRA ARMADA - 15 PÇ. A4
172 | 40 |  | 28 | 2014-06-10 |  | VLT - VEÍCULO LEVE SOBRE TRILHO | PRAINHA | LAJE ENTRE ESTACA - 22 À 21 + 3MT
173 | 40 |  | 28 | 2014-06-10 |  | VLT - VEÍCULO LEVE SOBRE TRILHO | PRAINHA | LAJE ENTRE ESTACA - 22 À 21 + 3MT
174 | 25 |  | 28 | 2014-06-12 |  | VLT - VEÍCULO LEVE SOBRE TRILHO | SUBESTAÇÃO RET. 08 | ESTACA - 7B, 8, 9, 10
175 | 40 |  | 28 | 2014-06-12 |  | VLT - VEÍCULO LEVE SOBRE TRILHO | PRAINHA | LAJE ENTRE ESTACA - 21 + 3MT À 18
176 | 40 |  | 28 | 2014-06-12 |  | VLT - VEÍCULO LEVE SOBRE TRILHO | PRAINHA | LAJE ENTRE ESTACA - 21 + 3MT À 18
177 | 40 |  | 28 | 2014-06-12 |  | VLT - VEÍCULO LEVE SOBRE TRILHO | PRAINHA | LAJE ENTRE ESTACA - 62 À 59
178 | 40 |  | 28 | 2014-06-12 |  | VLT - VEÍCULO LEVE SOBRE TRILHO | PRAINHA | LAJE ENTRE ESTACA - 62 À 59
179 | 40 |  | 28 | 2014-06-11 |  | VLT - VEÍCULO LEVE SOBRE TRILHO | ESTAÇÃO AEROPORTO | PISO RADIER L. ESQ.
180 | 30 |  | 28 | 2014-06-12 |  | VLT - VEÍCULO LEVE SOBRE TRILHO | ESTAÇÃO AEROPORTO | PISO RADIER L. ESQ.
181 | 35 |  | 28 | 2014-06-12 |  | VLT - VEÍCULO LEVE SOBRE TRILHO | ESTAÇÃO COUTO MAGALHÃES | PAREDE BILHETERIA S1
182 | 35 |  | 28 | 2014-06-11 |  | VLT - VEÍCULO LEVE SOBRE TRILHO | CCO | TRILHO DO EIXO 902B - BERÇO E BASE (PK 0+168 AO 0+182)
183 | 30 |  | 28 | 2014-06-11 |  | VLT - VEÍCULO LEVE SOBRE TRILHO | PONTE DO PORTO | GUARDA RODAS - P4 AO P5 L. DIR. E L. ESQ.
184 | 25 |  | 28 | 2014-06-10 |  | VLT - VEÍCULO LEVE SOBRE TRILHO | TRINCHEIRA LUIZ FELIPE | TIRANTE ENTRE ESTACAS E43 A E34
185 | 15 |  | 28 | 2014-06-11 |  | VLT - VEÍCULO LEVE SOBRE TRILHO | MEIO FIO | EIXO ...
186 | 15 |  | 28 | 2014-06-12 |  | VLT - VEÍCULO LEVE SOBRE TRILHO | MEIO FIO | EIXO ...
187 | 35 |  | 28 | 2014-06-12 |  | VLT - VEÍCULO LEVE SOBRE TRILHO | ESTAÇÃO SHOPPING FÓRMULA | PAREDE DO S1 E S2
188 | 40 |  | 28 | 2014-06-14 |  | VLT - VEÍCULO LEVE SOBRE TRILHO | PRAINHA | LAJE ENTRE ESTACA - 18 À 16
189 | 40 |  | 28 | 2014-06-14 |  | VLT - VEÍCULO LEVE SOBRE TRILHO | PRAINHA | LAJE ENTRE ESTACA - 18 À 16
190 | 40 |  | 28 | 2014-06-14 |  | VLT - VEÍCULO LEVE SOBRE TRILHO | PRAINHA | LAJE ENTRE ESTACA - 60 À 57
191 | 40 |  | 28 | 2014-06-14 |  | VLT - VEÍCULO LEVE SOBRE TRILHO | PRAINHA | LAJE ENTRE ESTACA - 60 À 57
192 | 30 |  | 28 | 2014-06-07 |  | VLT - VEÍCULO LEVE SOBRE TRILHO | ESTAÇÃO SEC. DOS ESPORTES | SAPATA - S1
193 | 25 |  | 28 | 2014-06-13 |  | VLT - VEÍCULO LEVE SOBRE TRILHO | SUBESTAÇÃO RET. 08 | ESTACA - 7A, 1A, 12A, 6A, 5
194 | 15 |  | 28 | 2014-06-14 |  | VLT - VEÍCULO LEVE SOBRE TRILHO | MEIO FIO | EIXO - A010E (PK 3+454 À 3+080) L. ESQ. PISTA ESQ.
195 | 30 |  | 28 | 2014-06-13 |  | VLT - VEÍCULO LEVE SOBRE TRILHO | UFMT | GUARDA RODAS - PONTE 1 L. DIREITO
196 | 30 |  | 28 | 2014-06-11 |  | VLT - VEÍCULO LEVE SOBRE TRILHO | PÁTIO PRÉ-MOLDADO | CAIXA COLETORA - 234, 236, 238, 241
197 | 30 |  | 28 | 2014-06-12 |  | VLT - VEÍCULO LEVE SOBRE TRILHO | PÁTIO PRÉ-MOLDADO | CAIXA COLETORA - 244, 245, 248, 253, 252, 247
198 | 30 |  | 28 | 2014-06-13 |  | VLT - VEÍCULO LEVE SOBRE TRILHO | PÁTIO PRÉ-MOLDADO | CAIXA COLETORA - 256, 257, 258
199 | 25 |  | 28 | 2014-06-14 |  | VLT - VEÍCULO LEVE SOBRE TRILHO | TRINCHEIRA LUIZ FELIPE | TERRA ARMADA - 11 PÇ. A4, 2 PÇ. F1D(0,85), 2 PÇ. F1E(0,85), 1 PÇ. F1E(1,05)
200 | 25 |  | 28 | 2014-06-13 |  | VLT - VEÍCULO LEVE SOBRE TRILHO | TRINCHEIRA LUIZ FELIPE | TERRA ARMADA - 15 PÇ. A4
201 | 25 |  | 28 | 2014-06-16 |  | VLT - VEÍCULO LEVE SOBRE TRILHO | TRINCHEIRA LUIZ FELIPE | TERRA ARMADA - 8 PÇ. A4, 3 PÇ. CD(1,05), 1 PÇ. CE(1,05), 1 PÇ. E(0,97), 1 PÇ. E1D(0,85), 1 PÇ. E1E(0,85)
202 | 30 |  | 28 | 2014-06-14 |  | VLT - VEÍCULO LEVE SOBRE TRILHO | SUBESTAÇÃO RET. 03 | PILAR - P1 AO P12
203 | 35 |  | 28 | 2014-06-16 |  | VLT - VEÍCULO LEVE SOBRE TRILHO | ESTAÇÃO SEC. DOS ESPORTES | LAJE DA S2
204 | 30 |  | 28 | 2014-06-17 |  | VLT - VEÍCULO LEVE SOBRE TRILHO | PONTE DO PORTO | BASE GUARDA CORPO - P2 AO P4
205 | 35 |  | 28 | 2014-06-17 |  | VLT - VEÍCULO LEVE SOBRE TRILHO | ESTAÇÃO AEROPORTO | TRILHO EIXO 10E - BERÇO E BASE (PK 0+966 AO 0+975)
206 | 15 |  | 28 | 2014-06-17 |  | VLT - VEÍCULO LEVE SOBRE TRILHO | MEIO FIO | UFMT - ESTACA ... À ...
207 | 30 |  | 28 | 2014-06-13 |  | VLT - VEÍCULO LEVE SOBRE TRILHO | PONTE DO PORTO | GUARDA RODAS - P6 AO P7 L. ESQ. E L. DIR
208 | 30 |  | 28 | 2014-06-18 |  | VLT - VEÍCULO LEVE SOBRE TRILHO | ESTAÇÃO SEC. DOS ESPORTES | PAREDE DA BILHETERIA - 1ª ETAPA
209 | 30 |  | 28 | 2014-06-17 |  | VLT - VEÍCULO LEVE SOBRE TRILHO | ESTAÇÃO AEROPORTO | PISO DA BILHETERIA
210 | 8 |  | 28 | 2014-06-17 |  | VLT - VEÍCULO LEVE SOBRE TRILHO | AEROPORTO | ENVELOPAMENTO DO DULTO - P1 AO P2
211 | 25 |  | 28 | 2014-06-17 |  | VLT - VEÍCULO LEVE SOBRE TRILHO | TRINCHEIRA LUIZ FELIPE | TERRA ARMADA - 15 PÇ. A4
212 | 25 |  | 28 | 2014-06-18 |  | VLT - VEÍCULO LEVE SOBRE TRILHO | TRINCHEIRA LUIZ FELIPE | TERRA ARMADA - 15 PÇ. A4
213 | 30 |  | 28 | 2014-06-17 |  | VLT - VEÍCULO LEVE SOBRE TRILHO | UFMT | VIGA DO GUARDA CORPO - PONTE 1 L. DIR
214 | 25 |  | 28 | 2014-06-16 |  | VLT - VEÍCULO LEVE SOBRE TRILHO | PONTE RIO COXIPÓ | CAMISA DO TUBULÃO - 5º LANCE L. DIR E ESQ - PONTE MONTANTE (E1)
215 | 30 |  | 28 | 2014-06-14 |  | VLT - VEÍCULO LEVE SOBRE TRILHO | CCO | PISO BASE DA INSPEÇÃO DIÁRIA - PAREDE 1
216 | 40 |  | 28 | 2014-06-17 |  | VLT - VEÍCULO LEVE SOBRE TRILHO | PRAINHA | LAJE ENTRE ESTACA - 16 À 13
217 | 40 |  | 28 | 2014-06-17 |  | VLT - VEÍCULO LEVE SOBRE TRILHO | PRAINHA | LAJE ENTRE ESTACA - 16 À 13
218 | 40 |  | 28 | 2014-06-18 |  | VLT - VEÍCULO LEVE SOBRE TRILHO | PRAINHA | LAJE ENTRE ESTACA - 52 À 57
219 | 40 |  | 28 | 2014-06-18 |  | VLT - VEÍCULO LEVE SOBRE TRILHO | PRAINHA | LAJE ENTRE ESTACA - 52 À 57
220 | 40 |  | 28 | 2014-06-18 |  | VLT - VEÍCULO LEVE SOBRE TRILHO | PRAINHA | LAJE ENTRE ESTACA - 52 À 57
221 | 35 |  | 28 | 2014-06-19 |  | VLT - VEÍCULO LEVE SOBRE TRILHO | VIA PERMANENTE | TRILHO - EIXO 10A (PK 1+470 AO 1+490)
222 | 8 |  | 28 | 2014-06-19 |  | VLT - VEÍCULO LEVE SOBRE TRILHO | AEROPORTO | ENVELOPAMENTO DO DULTO - P5 AO P6
223 | 25 |  | 28 | 2014-06-19 |  | VLT - VEÍCULO LEVE SOBRE TRILHO | TRINCHEIRA LUIZ FELIPE | TERRA ARMADA - 15 PÇ. A4
224 | 20 |  | 28 | 2014-06-20 |  | VLT - VEÍCULO LEVE SOBRE TRILHO | SUBESTAÇÃO RET. 07 | ESTACA - 1 (A, B), 2
225 | 30 |  | 28 | 2014-06-19 |  | VLT - VEÍCULO LEVE SOBRE TRILHO | CCO - INSPEÇÃO DIÁRIA | PAREDE 1
226 | 30 |  | 28 | 2014-06-20 |  | VLT - VEÍCULO LEVE SOBRE TRILHO | UFMT | CORTINA DO PONTILHÃO DO E1 PONTE 1
227 | 30 |  | 28 | 2014-06-19 |  | VLT - VEÍCULO LEVE SOBRE TRILHO | VIA PERMANENTE | BLOCO DAS CATENÁRIAS - BL.C 01 (26 AO 30)
228 | 30 |  | 28 | 2014-06-21 |  | VLT - VEÍCULO LEVE SOBRE TRILHO | UFMT | VIGA E BASE DO GUARDA CORPO PONTE 01 L. ESQ
229 | 40 |  | 28 | 2014-06-21 |  | VLT - VEÍCULO LEVE SOBRE TRILHO | PRAINHA | LAJE ENTRE ESTACA - 13 À 14 (RESTAURAÇÃO)
230 | 20 |  | 28 | 2014-06-21 |  | VLT - VEÍCULO LEVE SOBRE TRILHO | SUBESTAÇÃO RET. 07 | ESTACA - 7 (B), 3, 4, 5, 6 (A)
231 | 15 |  | 28 | 2014-06-18 |  | VLT - VEÍCULO LEVE SOBRE TRILHO | MEIO FIO | EIXOS - A127A (PK 0+700 AO 0+684), A126A (PK 0+702 AO 0+680), A125A (PK 0+709 AO 0+689), A124A (PK 0+704 AO 0+739), A122A (PK 0+000 AO 0+039)
232 | 35 |  | 28 | 2014-06-21 |  | VLT - VEÍCULO LEVE SOBRE TRILHO | VIA PERMANENTE | TRILHO - BERÇO E BASE DO EIXO 10E (PK 1+510 AO 1+550) ESQUERDO

## Traço
Codigo | fck | Fator a/c | Cimento | Água | Aditivo 1 | Aditivo 2 | Tipo Cimento | Tipo Adit 1 | Tipo Adit 2 | Usina | Consistência | Idade Controle
30C | 30 | 4.311 | 5.1 | [6 empty] | AURORA | 120 | 28
40B | 40 | 4.123 | 5.1 | [6 empty] | AURORA | 120 | 28
30C | 30 | 0.45 | 5.1 | [6 empty] | AURORA | 120 | 28
25C | 25 | 3.654 | 5.1 | [6 empty] | AURORA | 120 | 28
15 | 15 | 4.182 | 2.3 | [6 empty] | AURORA | 120 | 28
35 | 35 | 3.843 | 5.1 | [6 empty] | AURORA | 120 | 28
20 | 20 | 4.621 | 5.1 | [6 empty] | AURORA | 120 | 28
8 | 8 | 4.311 | 3.4 | [6 empty] | AURORA | 120 | 28
CR25 | 25 | 4.44 | 5.1 | [6 empty] | CR ALMEIDA | 120 | 28

## FormRes
[5 empty] | RELATÓRIO DIÁRIO DE RESISTÊNCIA |  |  |  | Rev. 00
VLT CUIABÁ
Amostra | REL. | Idade (dias) | fck (MPa) | PEÇA |  |  | CP 1 (MPa) | CP 2 (MPa) | fi (MPa)
Executado por: | [5 empty] | Responsável Laboratório |  | Data Ensaio

## Rel_Ensaio
RELATÓRIO DE ENSAIO
CONCRETO ENDURECIDO
CONTROLE ESTATÍSTICO DO CONCRETO
NBR 12.655:2006
CONTRATANTE: |  |  | CONSÓRCIO CONSTRUTOR CR ALMEIRA - SANTA BARBARÁ | [5 empty] | FOLHA Nº:
OBRA: |  |  | VLT CUIABÁ | [5 empty] | RELATÓRIO N°:
CÓDIGO DO TRAÇO: | [5 empty] | USINA / CENTRAL:
fck (MPa) | [5 empty] | RELAÇÃO A/C
DATA DE MOLDAGEM: | [5 empty] | ACABAMENTO FACES |  |  | FRESADO
CONSISTÊNCIA CONTRATADA |  |  |  |  | mm | IDADE CONTROLE (dias)
CONSUMO DE CIMENTO: |  |  |  |  | kg/m³ | MARCA/TIPO:
LOTE No. | [5 empty] | fck estimado (MPa)
Amostra | NOTA FISCAL | CONS. INICIAL (mm) | CONS. FiNAL (mm) | DATA RUPTURA | IDADE | Ø (cm) | RESISTÊNCIA (MPa) | RESISTÊNCIA EXEMPLAR (MPa) | PEÇA CONCRETADA
| - | - | -
| - | - | -
| - | - | -
| - | - | -
| - | - | -
| - | - | -
| - | - | -
| - | - | -
| - | - | -
| - | - | -
| - | - | -
| - | - | -
| - | - | -
| - | - | -
| - | - | -
| - | - | -
| - | - | -
| - | - | -
DATA EMISSÃO | [7 empty] | RESPONSÁVEL LABORATÓRIO

## Form
|  |  | AGENDA DIÁRIA DE RUPTURA |  |  |  | Revisão: 0
|  |  | VLT CUIABÁ |  |  |  | Folha:
Amostra | Idade (dias) | fck (MPa) | OBRA / PEÇA | Dimensão DxH (cm) |  | Carga (kgf) | Observações
Agendado |  |  | Executado |  | Data Ensaio
2014-05-20

## Fator
Altura/Diametro | Fator
2 | 1
1.99 | 0.9992
1.98 | 0.9984
1.97 | 0.9976
1.96 | 0.9968
1.95 | 0.996
1.94 | 0.9952
1.93 | 0.9944
1.92 | 0.9936
1.91 | 0.9928
1.9 | 0.992
1.89 | 0.9912
1.88 | 0.9904
1.87 | 0.9896
1.86 | 0.9888
1.85 | 0.988
1.84 | 0.9872
1.83 | 0.9864
1.82 | 0.9856
1.81 | 0.9848
1.8 | 0.984
1.79 | 0.9832
1.78 | 0.9824
1.77 | 0.9816
1.76 | 0.9808
1.75 | 0.98
1.74 | 0.9792
1.73 | 0.9784
1.72 | 0.9776
1.71 | 0.9768
1.7 | 0.976
1.69 | 0.9752
1.68 | 0.9744
1.67 | 0.9736
1.66 | 0.9728
1.65 | 0.972
1.64 | 0.9712
1.63 | 0.9704
1.62 | 0.9696
1.61 | 0.9688
1.6 | 0.968
1.59 | 0.9672
1.58 | 0.9664
1.57 | 0.9656
1.56 | 0.9648
1.55 | 0.964
1.54 | 0.9632
1.53 | 0.9624
1.52 | 0.9616
1.51 | 0.9608
1.5 | 0.96
1.49 | 0.9588
1.48 | 0.9576
1.47 | 0.9564
1.46 | 0.9552
1.45 | 0.954
1.44 | 0.9528
1.43 | 0.9516
1.42 | 0.9504
1.41 | 0.9492
1.4 | 0.948
1.39 | 0.9468
1.38 | 0.9456
1.37 | 0.9444
1.36 | 0.9432
1.35 | 0.942
1.34 | 0.9408
1.33 | 0.9396
1.32 | 0.9384
1.31 | 0.9372
1.3 | 0.936
1.29 | 0.9348
1.28 | 0.9336
1.27 | 0.9324
1.26 | 0.9312
1.25 | 0.93
1.24 | 0.9276
1.23 | 0.9252
1.22 | 0.9228
1.21 | 0.9204
1.2 | 0.918
1.19 | 0.9156
1.18 | 0.9132
1.17 | 0.9108
1.16 | 0.9084
1.15 | 0.906
1.14 | 0.9036
1.13 | 0.9012
1.12 | 0.8988
1.11 | 0.8964
1.1 | 0.894
1.09 | 0.8916
1.08 | 0.8892
1.07 | 0.8868
1.06 | 0.8844
1.05 | 0.882
1.04 | 0.8796
1.03 | 0.8772
1.02 | 0.8748
1.01 | 0.8724
1 | 0.87

## Apagados
SÉRIE | LOTE | DATA | HORA | TRAÇO | Fluidez Inicial | Fluidez Saída | TEMP Ar | TEMP Calda | Lote | Apoio | Peça | Bainha A | Bainha B | QT CP | CPs por idade | Idade A | Idade B | Idade C | DT A | DT B | DT C | RA1 | RA2 | RA3 | RB1 | RB2 | RB3 | RC1 | RC2 | RC3 | DATA EXCLUSÃO | HORA EXCLUSÃO | CB1 | CB2 | CB3 | CB4 | CB5 | CB6 | CB7 | CB8 | CB9 | CB10 |  |  | VOLUME
1 | 1 | 2014-04-04 | 12:12 | 1234 | 25 | OURO | 1234 | 125 |  |  | AEROPORTO | ENCONTRO 1 | ESTACA 1 | 4 | 28 | 7 |  | 2014-05-02 | 2014-04-11 | [7 empty] | 6 | 10 | [8 empty] | 2014-04-08 | 16:13 | 1 | 2 | 3 | 4
2 | 1 | 2014-04-04 | 13:45 | 1234 | 25 | OURO | 234 | 235 |  |  | AEROPORTO | ENCONTRO 1 | ESTACA 1 | 4 | 28 | 7 | 1900-01-02 | 2014-05-02 | 2014-04-11 | 2014-04-07 | [6 empty] | 6 | 10 | [8 empty] | 2014-04-08 | 16:13 | 5 | 6 | 7 | 8
3 | 1 | 2014-04-04 | 13:45 | 1234 | 25 | OURO | 236 | 210 |  |  | AEROPORTO | ENCONTRO 1 | ESTACA 1 | 6 | 28 | 7 | 1900-01-02 | 2014-05-02 | 2014-04-11 | 2014-04-07 | [6 empty] | 6 | 10 | [8 empty] | 2014-04-08 | 16:13 | 12 | 13 | 14 | 15 | 16 | 17
10 | 4 | 2014-04-09 | 11:58 | 25C | 25 | AURORA | 33197 | 24 |  |  | VLT - VEÍCULO LEVE SOBRE TRILHO | CCO | ESTACA - 9, 14, 17 (EIXO 1) CX D'ÁGUA | 6 | 28 | 7 | 3 | 2014-05-07 | 2014-04-16 | 2014-04-12 | [6 empty] | 7 | 10 | [8 empty] | 2014-04-15 | 15:41 | 23 | 24 | 25 | 26 | 27 | 28
1 | 1 | 2014-04-09 | 13:35 | 30C | 30 | AURORA | 33214 | 14 |  |  | VLT - VEÍCULO LEVE SOBRE TRILHO | CANTEIRO CENTRAL | PLACA LATERAL P/ VIADUTO BEIRA RIO - 10 PÇ.; PRÉ-LAJE P/ PONTE COXIPÓ JUSANTE - 147 PÇ. | 6 | 28 | 7 | 3 | 2014-05-07 | 2014-04-16 | 2014-04-12 | [6 empty] | 6 | 10 | [8 empty] | 2014-04-15 | 15:44 | 7507 | 7508 | 7509 | 7510 | 7511 | 7512
2 | 1 | 2014-04-09 | 16:15 | 40B | 40 | AURORA | 33230 | 17 |  |  | VLT - VEÍCULO LEVE SOBRE TRILHO | TRIGO DE LOUREIRO | VIGA 6B | 6 | 28 | 7 | 3 | 2014-05-07 | 2014-04-16 | 2014-04-12 | [6 empty] | 8 | 10 | [8 empty] | 2014-04-15 | 15:45 | 361 | 362 | 363 | 364 | 365 | 366
3 | 1 | 2014-04-09 | 16:35 | 40B | 40 | AURORA | 33232 | 165 |  |  | VLT - VEÍCULO LEVE SOBRE TRILHO | TRIGO DE LOUREIRO | VIGA 6B | 6 | 28 | 7 | 3 | 2014-05-07 | 2014-04-16 | 2014-04-12 | [6 empty] | 8 | 10 | [8 empty] | 2014-04-15 | 15:45 | 369 | 370 | 371 | 372 | 373 | 374
4 | 1 | 2014-04-09 | 16:50 | 40B | 40 | AURORA | 33233 | 160 |  |  | VLT - VEÍCULO LEVE SOBRE TRILHO | TRIGO DE LOUREIRO | VIGA 16 E PARTE DA 5B | 6 | 28 | 7 | 3 | 2014-05-07 | 2014-04-16 | 2014-04-12 | [6 empty] | 8 | 10 | [8 empty] | 2014-04-15 | 15:45 | 377 | 378 | 379 | 380 | 381 | 382
5 | 1 | 2014-04-09 | 17:00 | 40B | 40 | AURORA | 33234 | 160 |  |  | VLT - VEÍCULO LEVE SOBRE TRILHO | TRIGO DE LOUREIRO | VIGA 5B | 6 | 28 | 7 | 3 | 2014-05-07 | 2014-04-16 | 2014-04-12 | [6 empty] | 8 | 10 | [8 empty] | 2014-04-15 | 15:45 | 385 | 386 | 387 | 388 | 389 | 390
6 | 1 | 2014-04-09 | 17:10 | 40B | 40 | AURORA | 33235 | 165 |  |  | VLT - VEÍCULO LEVE SOBRE TRILHO | TRIGO DE LOUREIRO | VIGA 6A | 6 | 28 | 7 | 3 | 2014-05-07 | 2014-04-16 | 2014-04-12 | [6 empty] | 8 | 10 | [8 empty] | 2014-04-15 | 15:45 | 393 | 394 | 395 | 396 | 397 | 398
7 | 2 | 2014-04-09 | 18:45 | 40B | 40 | AURORA | 33248 | 160 |  |  | VLT - VEÍCULO LEVE SOBRE TRILHO | TRIGO DE LOUREIRO | VIGA 14 E PARCIAL DA 5A E 6A | 6 | 28 | 7 | 3 | 2014-05-07 | 2014-04-16 | 2014-04-12 | [6 empty] | 8 | 10 | [8 empty] | 2014-04-15 | 15:45 | 401 | 402 | 403 | 404 | 405 | 406
8 | 2 | 2014-04-09 | 20:35 | 40B | 40 | AURORA | 17862 | 160 |  |  | VLT - VEÍCULO LEVE SOBRE TRILHO | TRIGO DE LOUREIRO | VIGA 5A | 6 | 28 | 7 | 3 | 2014-05-07 | 2014-04-16 | 2014-04-12 | [6 empty] | 8 | 10 | [8 empty] | 2014-04-15 | 15:45 | 409 | 410 | 411 | 412 | 413 | 414
9 | 3 | 2014-03-10 | 09:10 | 30C | 30 | AURORA | 33286 | 13 |  |  | VLT - VEÍCULO LEVE SOBRE TRILHO | TRINCHEIRA LUIZ FELIPE | BLOCO DO VIADUTO 1 | 6 | 28 | 7 | 3 | 2014-04-07 | 2014-03-17 | 2014-03-13 | [6 empty] | 3 | 10 | [8 empty] | 2014-04-15 | 15:45 | 466 | 467 | 468 | 469 | 470 | 471
24 | 8 | 2014-04-11 | 10:35 | 30C | 30 | AURORA | 33368 | 120 |  |  | VLT - VEÍCULO LEVE SOBRE TRILHO | TRINCHEIRA LUIZ FELIPE | TERRA ARMADA - 13 PÇ. C2, 13 PÇ. B2, 1 PÇ. E, 1 PÇ. F | 6 | 28 | 7 | 3 | 2014-05-09 | 2014-04-18 | 2014-04-14 | [6 empty] | 5 | 10 | [8 empty] | 2014-04-15 | 17:42 | 490 | 491 | 492 | 493 | 494 | 495
84 | 24 | 2014-04-12 | 09:30 | 30C | 30 | AURORA | 66405 | 155 |  |  | VLT - VEÍCULO LEVE SOBRE TRILHO | TRINCHEIRA LUIZ FELIPE | PAREDE DO MURO | 6 | 28 | 7 | 3 | 2014-05-10 | 2014-04-19 | 2014-04-15 | [6 empty] | 6 | 10 | [8 empty] | 2014-04-19 | 11:30 | 506 | 507 | 508 | 509 | 510 | 511
101 | 13 | 2014-04-21 | 15:25 | 25C | 25 | AURORA | 33326 | 230 |  |  | VLT - VEÍCULO LEVE SOBRE TRILHO | CCO | ESTACA - 3, 6, 10 (EIXO 1) | 6 | 28 | 7 | 3 | 2014-05-19 | 2014-04-28 | 2014-04-24 | [6 empty] | 7 | 10 | [8 empty] | 2014-04-22 | 14:16 | 63 | 64 | 65 | 66 | 67 | 68
112 | 30 | 2014-04-17 | 09:20 | 25C | 25 | AURORA | 33753 | 230 |  |  | VLT - VEÍCULO LEVE SOBRE TRILHO | CCO | ESTACA - 3, 5, 7, 12 (EIXO 2) | 6 | 28 | 7 | 3 | 2014-05-15 | 2014-04-24 | 2014-04-20 | [6 empty] | 7 | 10 | [8 empty] | 2014-04-22 | 15:32 | 1585 | 1586 | 1587 | 1588 | 1589 | 1590
119 | 24 | 2014-04-12 | 10:35 | 35 | 35 | AURORA | 33410 | 130 |  |  | VLT - VEÍCULO LEVE SOBRE TRILHO | CCO - CENTRO ADM OPERACIONAL | BLOCO - F28, E28, D28 / VIGA - V11, VF (ENTRE BLOCOS D28 E D29) | 6 | 28 | 7 | 3 | 2014-05-10 | 2014-04-19 | 2014-04-15 | [6 empty] | 8 | 10 | [8 empty] | 2014-04-24 | 18:51 | 1065 | 1066 | 1067 | 1068 | 1069 | 1070
183 | 49 | 2014-04-16 | 16:47 | 40B | 40 | AURORA | 33721 | 180 |  |  | VLT - VEÍCULO LEVE SOBRE TRILHO | PRAINHA | LAJE ENTRE ESTACAS 47 À 49 | 6 | 28 | 7 | 3 | 2014-05-14 | 2014-04-23 | 2014-04-19 | [6 empty] | 7 | 10 | [8 empty] | 2014-04-25 | 20:02 | 1721 | 1722 | 1723 | 1724 | 1725 | 1726
182 | 49 | 2014-04-16 | 16:19 | 40B | 40 | AURORA | 33714 | 180 |  |  | VLT - VEÍCULO LEVE SOBRE TRILHO | PRAINHA | LAJE ENTRE ESTACAS 47 À 49 | 6 | 28 | 7 | 3 | 2014-05-14 | 2014-04-23 | 2014-04-19 | [6 empty] | 7 | 10 | [8 empty] | 2014-04-25 | 20:02 | 1713 | 1714 | 1715 | 1716 | 1717 | 1718
267 | 78 | 2014-04-25 | 12:57 | 40B | 40 | AURORA | 34103 | 175 |  |  | VLT - VEÍCULO LEVE SOBRE TRILHO | TRIGO DE LOUREIRO | LAJE ENTRE VIGAS - V1 À V7 | 6 | 2 |  |  | 2014-04-27 | [8 empty] | 8 | 10 | [8 empty] | 2014-05-06 | 17:14 | 2281 | 2282 | 2283 | 2284 | 2285 | 2286
408 | 125 | 2014-05-06 | 13:48 | 40B | 40 | AURORA | 34775 | 150 |  |  | VLT - VEÍCULO LEVE SOBRE TRILHO | PONTE DO PORTO | LAJE ENTRE O P7 AO P6 | 6 | 28 | 7 | 3 | 2014-06-03 | 2014-05-13 | 2014-05-09 | [6 empty] | 8 | 10 | [8 empty] | 2014-05-10 | 13:48 | 8831 | 8832 | 8833 | 8834 | 8835 | 8836
549 | 181 | 2014-05-15 | 12:04 | 35 | 35 | AURORA | 35381 | 130 |  |  | VLT - VEÍCULO LEVE SOBRE TRILHO | ESTAÇÃO SHOPPING FÓRMULA | PAREDE DO S1 E S2 | 6 | 28 | 7 | 5 | 2014-06-12 | 2014-05-22 | 2014-05-20 |  |  |  |  | 28.48 | 12.73 | 6 | 10 | [8 empty] | 2014-05-20 | 18:18 | 6200 | 6201 | 6202 | 6203 | 6204 | 6205
565 | 187 | 2014-05-15 | 14:40 | 35 | 35 | AURORA | 35381 | 130 |  |  | VLT - VEÍCULO LEVE SOBRE TRILHO | ESTAÇÃO SHOPPING FÓRMULA | PAREDE DO S1 E S2 | 6 | 28 | 7 | 3 | 2014-06-12 | 2014-05-22 | 2014-05-18 | [6 empty] | 6 | 10 | [8 empty] | 2014-05-20 | 18:32 | 6200 | 6201 | 6202 | 6203 | 6204 | 6205
573 | 189 | 2014-05-17 | 10:55 | 40B | 40 | AURORA |  | 180 |  |  | VLT - VEÍCULO LEVE SOBRE TRILHO | PRAINHA | LAJE ENTRE ESTACA - 18 À 16 | 6 | 28 | 7 | 3 | 2014-06-14 | 2014-05-24 | 2014-05-20 | [6 empty] | 7 | 10 | [8 empty] | 2014-05-21 | 8:51 | 6466 | 6467 | 6468 | 6469 | 6470 | 6471
634 | 216 | 2014-05-20 | 10:15 | 40B | 40 | AURORA | 35640 | 150 |  |  | VLT - VEÍCULO LEVE SOBRE TRILHO | PRAINHA | LAJE ENTRE ESTACA - 16 À 13 | 6 | 28 | 7 | 3 | 2014-06-17 | 2014-05-27 | 2014-05-23 | [6 empty] | 7 | 10 | [8 empty] | 2014-05-23 | 16:10 | 6602 | 6603 | 6604 | 6605 | 6614 | 6607
665 | 221 | 2014-05-22 | 12:37 | 35 | 35 | AURORA | 35870 | 170 |  |  | VLT - VEÍCULO LEVE SOBRE TRILHO | VIA PERMANENTE | TRILHO - EIXO 11A (PK 1+490 AO 1+510) DIREITO | 6 | 28 | 7 | 3 | 2014-06-19 | 2014-05-29 | 2014-05-25 | [6 empty] | 7 | 10 | [8 empty] | 2014-05-26 | 17:48 | 2805 | 2806 | 2807 | 2816 | 2809 | 2810
562 | 184 | 2014-05-13 | 16:00 | CR25 | 25 | CR ALMEIDA |  |  |  |  | VLT - VEÍCULO LEVE SOBRE TRILHO | TRINCHEIRA LUIZ FELIPE | TIRANTE ENTRE ESTACAS E43 A E34 | 4 | 28 | 7 |  | 2014-06-10 | 2014-05-20 | [7 empty] | 0 | 5 | [8 empty] | 2014-05-27 | 13:43 | 5179 | 5180 | 5181 | 5182

## Abertura
VLT CUIABÁ